## 钻铤报告封面
钻井事业部综合管理体系
|  | 记录编号: | [7 empty] | 版本号:
|  | L3.3-SZSYGJ-OPR-W/003-R001 | [7 empty] | 2.0
|  | 记录名称: | [7 empty] | 日期:
|  | 钻铤检验报告 | [7 empty] | 2015-04-01
钻铤检验报告
客户 CUSTOMER |  |  | SZSYGJ |  |  |  | 报告编号 (Report NO): |  |  |  | D-2018-77
委托单号 （Order NO）： |  |  | SZSYGJ-18-067 |  |  |  | 检验时间(开始--完工） DATE |  |  |  | 2018.10.16-2018.10.16
检验标准 PECTION TANDARD |  |  | Q/HS YF 084-2009 |  |  |  | 工作地点 LOCATION ： |  |  |  | Y16-2堆场
名 称 | 规 格 | 数量 | 修 扣 |  |  | 磨 台 肩 |  | 接头需加 |  | 吊卡槽 | 丝扣 | 管体目 | 内径 |  | 备注
[8 empty] | 焊耐磨带 |  | 处探伤 | 探伤 | 测检查 | 除锈
NAME | SIZE | № | RETHREAD |  |  | REFACING |  | BOX need Hardbanding |  | ELEVATOR GROOVE M.P.I | THREAD M.P.I. | VISUAL PIPE | REMOVE INSIDE RUSTY |  | NOTES
|  | 条PIECE | 公头PIN |  | 母头BOX | 公头PIN | 母头BOX | 条PIECE |  | 条PIECE | 头END | 条PIECE | 条PIECE
钻铤 | 8" | 17 | 1 |  | 5 | 0 | 0 | 7 |  | 17 | 34 | 17 | 0
| 8" | 1 | [12 empty] | 报废（大钳长度不足）
合 计 |  | 18 | 1 |  | 5 | 0 | 0 | 7 |  | 17 | 34 | 17 | 0
荧光磁粉检测Magnetic particle testing |  |  |  | 磁粉检测Magnetic particle testing |  |  |  |  | 渗透检测 Liquid penetrant testing |  |  |  |  | 通径规 drift mandrel
黑光灯型号/编号： BlacklightEquipment Type & No. |  | D-10C |  | 设备型号和编号: Equipment Type & Number |  | / |  |  | 着色剂型号 Penetrant Type |  | / |  |  | 直径 diameter
线圈型号/编号： Coil Equipment Type & No. |  | PL-10 |  | 磁化方法: Magnetization Method |  | / |  |  | 显像剂型号 Developer Type |  | / |  |  | 68mm
磁场强度： Magnetic Intensity |  | 7800 NI |  | 提升力 Lifting Force |  | / |  |  | 渗透时间 Dwell Time |  | /
黑光强度： Blacklight Intensity |  | 1000uw/c㎡ |  | 磁粉种类 Magnetic powder types |  | / |  |  | 试块型号/编号 Test Piece Type & No. |  | / |  |  | 长度Length
可见光强度 Visible Light Intensity |  | 21 lux |  | 可见光强度 Visible Light Intensity |  | / |  |  | 环境温度 ambient temperature |  | / |  |  | 3048mm
磁粉浓度： Magnetic particle concentration |  | 0.4ml/100ml |  | 磁粉浓度: Magnetic concentration |  | / |  |  | 去除方法 Cleaning method |  | /
灵敏度试片： Magnetic particle Field indicator |  | A型试片（30/100） |  | 灵敏度试片: Sensitivity test piece: |  | / |  |  |  |  | /
检验员 Inspector by: |  |  | 黄东杰 |  |  |  | 审核 Reviewed by |  |  |  |  | 陈堪贝
资质证书及编号 Qualification Certificate Number: |  |  | CCS-2015-MT-II-045 |  |  |  | 资质证书及编号 Qualification Certificate Number: |  |  |  |  | ChsNDT 44075536750MT
Note on G22: DPT-5
Note on L22: DPT-5
Note on G23: DPT-5
Note on L23: DPT-5
Note on O23: 54mm 68mm 72mm
Note on C24: 4-3/4" 5700 NI 6-1/2" 7800 NI 8" 9600 NI 9-1/2" 11400 NI
Note on G24: DPT-5
Note on L24: DPT-5
Note on G25: DPT-5
Note on L25: DPT-5
Note on G26: DPT-5
Note on L26: DPT-5
Note on G27: DPT-5
Note on L27: DPT-5
Note on G28: DPT-5
Note on L28: DPT-5

## 钻铤报告
钻井事业部综合管理体系
|  |  | 记录编号 | [11 empty] | 版本号
|  |  | L3.3-SZSYGJ-OPR-W/003-R001 | [11 empty] | 2.0
|  |  | 记录名称 | [11 empty] | 日期
|  |  | 钻铤检验报告 | [11 empty] | 2015-04-01
钻铤检验报告
客户/customer：SZSYGJ | [5 empty] | 扣型/Connection：6-5/8REG |  |  |  |  | 管子外径 PIPE O.D:8" |  |  |  |  | 报告编号/Report No.：D-2018-77
序号 | 钢印号 | 长度 | 管体 状况 | 通径 检查 | 公接头 Pin | [5 empty] | 母接头 Box | [6 empty] | 吊卡槽处 Elevator Groove |  | 弯曲强度比 | 备注
[5 empty] | 外径 | 内径 | 长度 | 倒角 直径 | 状况 |  | 外径 | 长度 | 倒角 直径 | 状况 |  | 耐磨带 Hardfacin |  | 外径 | 磁粉
|  |  | Visual | Drif Test |  |  |  |  | Cond. |  |  |  |  | Cond.
S.N. | Stamp | Length | Body |  | OD | ID | Length |  | 外观 | 磁粉 | OD | Length |  | 外观 VTI | 磁粉 MT | 外径 OD | 状况 Cond
[8 empty] | B.D. | VTI | MT |  |  | B.D. |  |  |  |  | OD | MT | BSR | Notes
|  | m |  |  | mm | mm | mm | mm |  |  | mm | mm | mm |  |  | mm |  | mm
1 | H11-21A | 9.12 | A | A | 202 | 70 | 566 | 196 | A | A | 202 | 370 | 194 | A | A | 204 | HB | 184 | A | 2.35
2 | H11-33 | 9.14 | A | A | 203 | 71 | 279 | 191 | A | A | 204 | 435 | 196 | A | A | 206 | HB | 184 | A | 2.35
3 | ZX16-019 | 9.50 | A | A | 207 | 71 | 597 | 191 | A | A | 206 | 467 | 191 | A | A | 209 | A | 184 | A | 2.35
4 | FL14-B09 | 9.62 | A | A | 206 | 71 | 617 | 197 | A | A | 205 | 465 | 196 | A | A | 213 | A | 184 | A | 2.35
5 | FL14-835 | 9.61 | A | A | 205 | 72 | 603 | 196 | A | A | 205 | 417 | 196 | A | A | 209 | A | 184 | A | 2.35
6 | ZX16-001 | 9.44 | A | A | 206 | 72 | 601 | 192 | A | A | 206 | 460 | 191 | SD | A | 210 | HB | 184 | A | 2.35
7 | TH-13049 | 9.44 | A | A | 204 | 72 | 610 | 192 | A | A | 202 | 465 | 195 | A | A | 203 | HB | 184 | A | 2.35
8 | TH-130106 | 8.98 | A | A | 203 | 71 | 205 | 197 | A | A | 197 | 455 | 196 | / | A | 201 | / | 184 | A | 2.35 | 报废（大钳长度不足）
9 | TH-13115 | 9.24 | A | A | 204 | 72 | 420 | 197 | A | A | 204 | 475 | 192 | A | A | 211 | A | 184 | A | 2.35
10 | FL14-839 | 9.55 | A | A | 205 | 71 | 510 | 197 | A | A | 202 | 458 | 196 | SD | A | 204 | HB | 184 | A | 2.35
11 | FL14-823 | 9.63 | A | A | 203 | 71 | 670 | 196 | A | A | 203 | 465 | 195 | A | A | 203 | HB | 184 | A | 2.35
12 | TH14-027C | 9.35 | A | A | 202 | 70 | 430 | 196 | A | A | 204 | 480 | 196 | SD | A | 206 | HB | 184 | A | 2.35
13 | TH13002-2 | 9.18 | A | A | 203 | 72 | 398 | 196 | A | A | 203 | 462 | 195 | SD | A | 206 | A | 184 | A | 2.35
14 | TH-13112 | 9.28 | A | A | 204 | 71 | 495 | 195 | TD | A | 204 | 465 | 191 | A | A | 206 | A | 184 | A | 2.35
15 | H11-18 | 9.19 | A | A | 204 | 74 | 388 | 195 | A | A | 204 | 430 | 195 | A | A | 209 | A | 184 | A | 2.35
CODE：代号 NDT-无损检测 NonDestructive Testing RF-磨台肩 Refacing SD-台肩损坏 Shoulder damage A-合格Accept M -挤扁Mash VTI-螺纹外观检验 Visual Thread Inspection HB-焊耐磨带HARDBANDING TD-螺纹损坏Thread damage B-弯曲Bent P-腐蚀坑Pitting S-报废 Scrap TE-丝扣拉长Thread elongation N/A-不适用Not applicable BB-母扣涨大Box Belled C-裂纹 Crack W-刺穿Washout 检验员INSPECTOR:
钻井事业部综合管理体系
|  |  | 记录编号 | [11 empty] | 版本号
|  |  | L3.3-SZSYGJ-OPR-W/003-R001 | [11 empty] | 2.0
|  |  | 记录名称 | [11 empty] | 日期
|  |  | 钻铤检验报告 | [11 empty] | 2015-04-01
钻铤检验报告
客户/customer： SZSYGJ | [5 empty] | 扣型/Connection：6-5/8REG |  |  |  |  | 管子外径 PIPE O.D:8" |  |  |  |  | 报告编号/Report No.：D-2018-77
序号 | 钢印号 | 长度 | 管体 状况 | 通径 检查 | 公接头 Pin | [5 empty] | 母接头 Box | [6 empty] | 吊卡槽处 Elevator Groove |  | 弯曲强度比 | 备注
[5 empty] | 外径 | 内径 | 长度 | 倒角 直径 | 状况 |  | 外径 | 长度 | 倒角 直径 | 状况 |  | 耐磨带 Hardfacin |  | 外径 | 磁粉
|  |  | Visual | Drif Test |  |  |  |  | Cond. |  |  |  |  | Cond.
S.N. | Stamp | Length | Body |  | OD | ID | Length |  | 外观 | 磁粉 | OD | Length |  | 外观 VTI | 磁粉 MT | 外径 OD | 状况 Cond
[8 empty] | B.D. | VTI | MT |  |  | B.D. |  |  |  |  | OD | MT | BSR | Notes
|  | m |  |  | mm | mm | mm | mm |  |  | mm | mm | mm |  |  | mm |  | mm
1 | FL14-811 | 9.64 | A | A | 205 | 71 | 615 | 197 | A | A | 204 | 465 | 196 | SD | A | 208 | A | 184 | A | 2.35
2 | TH-13182 | 9.28 | A | A | 205 | 71 | 500 | 196 | A | A | 205 | 466 | 194 | A | A | 208 | A | 184 | A | 2.35
3 | ZX16-009 | 9.44 | A | A | 206 | 72 | 598 | 191 | A | A | 205 | 477 | 191 | A | A | 209 | A | 184 | A | 2.35
4
5
6
7
8
9
10
CODE：代号 NDT-无损检测 NonDestructive Testing RF-磨台肩 Refacing SD-台肩损坏 Shoulder damage A-合格Accept M -挤扁Mash VTI-螺纹外观检验 Visual Thread Inspection HB-焊耐磨带HARDBANDING TD-螺纹损坏Thread damage B-弯曲Bent P-腐蚀坑Pitting S-报废 Scrap TE-丝扣拉长Thread elongation N/A-不适用Not applicable BB-母扣涨大Box Belled C-裂纹 Crack W-刺穿Washout 检验员INSPECTOR: