## 加重钻杆封面
钻井事业部综合管理体系
|  | 记录编号: | [7 empty] | 版本号:
|  | L3.3-SZSYGJ-OPR-W/002-R001 | [7 empty] | 2.0
|  | 记录名称: | [7 empty] | 日期:
|  | 加重钻杆检验报告 | [7 empty] | 2015-04-01
加重钻杆检验报告
客户 CUSTOMER |  |  | 深圳石油工具 |  |  |  | 报告编号 (Report NO): |  |  |  | D-2018-84(SZ)
委托单号 （Order NO）： |  |  | SZSYGJ-18-068 |  |  |  | 检验时间（开始--完工） DATE |  |  |  | 2018/11/6--2018/11/7
检验标准 PECTION TANDARD |  |  | Q/HS YF 083-2009 |  |  |  | 工作地点 LOCATION ： |  |  |  | 深圳石油工具基地 Y16-2堆场
名 称 | 规 格 | 数量 | 修 扣 |  |  | 磨 台 肩 |  | 接头需加 |  | 中间 | 丝扣 | 管体目 | 内径 |  | 备注
[8 empty] | 焊耐磨带 |  | 加厚段探伤 | 探伤 | 测检查 | 除锈
NAME | SIZE | № | RETHREAD |  |  | REFACING |  | BOX need Hardbanding |  | Center upsets | THREAD M.P.I. | VISUAL PIPE | REMOVE INSIDE RUSTY |  | NOTES
|  | 条PIECE | 公头PIN |  | 母头BOX | 公头PIN | 母头BOX | 条PIECE |  | 条PIECE | 头END | 条PIECE | 条PIECE
加重钻杆 | 4" | 15 | 0 |  | 0 | 0 | 0 | 1 |  | 15 | 30 | 15 | 0
合 计 |  | 15 | 0 |  | 0 | 0 | 0 | 1 |  | 15 | 30 | 15 | 0
超声波检测UT INSPECTION |  |  |  | 荧光磁粉检测Magnetic particle testing |  |  |  |  | 磁粉检测Magnetic particle testing |  |  |  |  | 通径规 drift mandrel
超声波设备型号/编号 Ultrasonc Instrumenters Type & No |  | / |  | 黑光灯型号/编号： BlacklightEquipment Type & No. |  | D-10C |  |  | 设备型号和编号: Equipment Type & Number |  | B310S |  |  | 直径 diameter
|  |  |  | 线圈型号/编号： Coil Equipment Type & No. |  | PL-10 |  |  | 磁化方法: Magnetization Method |  | 连续法 |  |  | 52.34mm
探头晶片尺寸 Chip size |  | / |  | 磁场强度： Magnetic Intensity |  | 7800 NI |  |  | 提升力 Lifting Force |  | 45N（交流）
探头角度 angle |  | / |  | 黑光强度： Blacklight Intensity |  | 1000uw/c m² |  |  | 磁粉种类 Magnetic powder types |  | 黑湿磁粉 |  |  | 长度Length
探头频率 Transducer frequency: |  | / |  | 可见光强度 Visible Light Intensity |  | 21 lux |  |  | 可见光强度 Visible Light Intensity |  | 538 lux
3048mm
耦合剂类型 Ultrascan couplant: |  | / |  | 磁粉浓度： Magnetic particle concentration |  | 0.40ml/100ml |  |  | 磁粉浓度: Magnetic concentration |  | 12-25g/L
超声波样管 Field reference standard: |  | / |  | 灵敏度试片： Magnetic particle Field indicator |  | A型试片（30/100) |  |  | 灵敏度试片: Sensitivity test piece: |  | A型试片（30/100)
检验员 Inspector by: |  |  | 张麟涛 |  |  |  | 审核 Reviewed by |  |  |  |  | 陈堪贝
资质证书及编号 Qualification Certificate Number: |  |  | CCS-2016-MT-II-486 |  |  |  | 资质证书及编号 Qualification Certificate Number: |  |  |  |  | ChsNDT 44075536750MT
Note on O23: 54mm 68mm 72mm
Note on G24: 3-1/2" 6000 NI 5" 7800 NI 5-1/2" 8400 NI
Note on L24: 45N （交流） 177N（直流）
Note on C29: 3-1/2" 5" 5-1/2"

## 加重钻杆报告
钻井事业部综合管理体系
[5 empty] | 记录编号 | [14 empty] | 版本号:
[5 empty] | L3.3-SZSYGJ-OPR-W/002-R001 | [14 empty] | 2.0
[5 empty] | 记录名称 | [14 empty] | 日期:
[5 empty] | 加重钻杆检验报告 | [14 empty] | 2015-04-01
加重钻杆检验报告
客户 customer: |  |  | 深圳石油工具 |  |  | 管子外径 PIPE O.D： |  |  |  | 4" |  | 扣型 CONNECTION： |  |  |  |  | BHDH40 |  | 报告编号 REPORT NO.： | [5 empty] | D-2018-84(SZ)
序号 NO. | 钢印号 Stamp | 长度 Length (m) | 弯曲 Bend | 通径 Drif Test | 中间加厚段/Center upsets |  |  |  | 公接头/Pin | [9 empty] | 母接头/Box | [7 empty] | 备注 Note
[5 empty] | 直径(mm) Diam | 状况 Cond |  | 耐磨带 Hard Banding | 内径 ID (mm) | 外径 OD (mm) | 大钳工作区长度 Tong Space (mm) | 倒角直径 B.D. (mm) | 密封宽度 Seal Width (mm) | 加厚区 upset |  | 螺纹 Thread |  | 耐磨带 Hard Banding | 外径 OD (mm) | 大钳工作区长度 Tong Space (mm) | 加厚区 upset |  | 螺纹 Thread |  | 密封宽度 Seal Width | 耐磨带 Hard Banding
[6 empty] | MT | UT | [6 empty] | MT | UT | MT | VTI |  |  |  | MT | UT | MT | VTI
1 | NK17-4A020 | 9.30 | A | A | 114 | A | A | A | 65 | 134 | 456 | 125 | 7 | A | A | A | A | A | 133 | 500 | A | A | A | A | 7 | A
2 | NK17-4A024 | 9.29 | A | A | 114 | A | A | A | 65 | 134 | 461 | 125 | 7 | A | A | A | A | A | 133 | 510 | A | A | A | A | 6 | A
3 | NK17-4A016 | 9.23 | A | A | 114 | A | A | A | 65 | 134 | 454 | 125 | 7 | A | A | A | A | A | 133 | 500 | A | A | A | A | 8 | A
4 | NK17-4A033 | 9.25 | A | A | 114 | A | A | A | 65 | 134 | 460 | 125 | 7 | A | A | A | A | A | 133 | 509 | A | A | A | A | 7 | A
5 | NK17-4A032 | 9.24 | A | A | 114 | A | A | A | 65 | 134 | 450 | 125 | 7 | A | A | A | A | A | 134 | 510 | A | A | A | A | 6 | A
6 | NK17-4A038 | 9.25 | A | A | 114 | A | A | A | 65 | 134 | 455 | 125 | 7 | A | A | A | A | A | 133 | 505 | A | A | A | A | 6 | A
7 | NK17-4A002 | 9.27 | A | A | 114 | A | A | A | 65 | 133 | 460 | 124 | 8 | A | A | A | A | A | 133 | 505 | A | A | A | A | 7 | HB
8 | NK17-4A023 | 9.23 | A | A | 114 | A | A | A | 65 | 134 | 460 | 125 | 7 | A | A | A | A | A | 133 | 502 | A | A | A | A | 6 | A
9 | NK17-4A047 | 9.20 | A | A | 114 | A | A | A | 65 | 134 | 455 | 124 | 7 | A | A | A | A | A | 134 | 506 | A | A | A | A | 6 | A
10 | NK17-4A031 | 9.27 | A | A | 114 | A | A | A | 65 | 133 | 458 | 125 | 7 | A | A | A | A | A | 134 | 505 | A | A | A | A | 8 | A
11 | NK17-4A050 | 9.24 | A | A | 114 | A | A | A | 65 | 133 | 457 | 125 | 8 | A | A | A | A | A | 133 | 510 | A | A | A | A | 6 | A
12 | NK17-4A025 | 9.26 | A | A | 114 | A | A | A | 65 | 134 | 455 | 125 | 7 | A | A | A | A | A | 133 | 510 | A | A | A | A | 8 | A
13 | NK17-4A043 | 9.29 | A | A | 114 | A | A | A | 65 | 134 | 455 | 125 | 7 | A | A | A | A | A | 133 | 505 | A | A | A | A | 7 | A
14 | NK17-4A045 | 9.25 | A | A | 114 | A | A | A | 65 | 133 | 456 | 125 | 7 | A | A | A | A | A | 133 | 508 | A | A | A | A | 6 | A
15 | NK17-4A044 | 9.25 | A | A | 114 | A | A | A | 65 | 134 | 455 | 125 | 7 | A | A | A | A | A | 134 | 510 | A | A | A | A | 7 | A
CODE：代号 | NDT-无损检测 NonDestructive Testing | [5 empty] | SD-台肩损坏 Shoulder damage |  |  |  | A-合格 Accepted |  |  | M-挤扁 Mash |  |  | G-机械损伤 Gouge
| VTI-螺纹外观检验 Visual Thread Inspection | [5 empty] | TD-螺纹损坏 Thread damage |  |  |  | B-弯曲 Bent |  |  | S-报废 Scrap |  |  | p-腐蚀坑 Pitting |  |  |  | 检验员INSPECTOR :张麟涛
| TE-丝扣拉长 Thread elongation | [5 empty] | N/A-不适用 Not applicable |  |  |  | C-裂纹 Crack |  |  | W-刺穿 Washout |  |  | RF-磨台肩 Refacing