## 钻杆封面
钻井事业部综合管理体系
|  |  | 记录编号: | [7 empty] | 版本号:
|  |  | L3.3-SZSYGJ-OPR-W/001-R001 | [7 empty] | 2.0
|  |  | 记录名称: | [7 empty] | 日期:
|  |  | 钻杆检验报告 | [7 empty] | 2015-04-01
钻杆检验报告
客户CUSTOMER |  |  | NH5 |  |  |  | 报告编号Report NO |  |  |  | DP-2018-02(SZ)
委托单号Order NO |  |  | SZSYGJ-18-07 |  |  |  | 检验时间(开始--完工）DATE |  |  |  | 2018年1月10日--2018年1月16日
检验标准PECTION TANDARD |  |  | Q/HS YF 011-2013 |  |  |  | 工作地点LOCATION |  |  |  | 深圳石油工具基地
管体外径 O.D | 接头外径 TOOL JOINT OD |  | 接头内径 I.D |  | 扣 型 CONNECTION |  | 壁 厚 WALL HICKNESS |  | 长 度 RANGE |  | 钢 级 GRADE |  | 内涂层 COATED
5" | 168 |  | 82 |  | NC50 |  | 9.19 |  | R2 |  | S-135 |  | A
级别 CLASS | 条数 PIECES | 磨台肩 REFACING |  | 需车修丝扣 CONNECTION NEEDS THREAD RECUTTING |  | 需校直 PIPE NEEDS STRAIGHTENING 条PIECE |  |  | 接头需加 焊耐磨带 BOX NEEDS HARDBAND 条PIECE |  | 管体防腐 PIPE NEEDS CORROSION PROTECTION 条PIECE |  | 备注 COMMENT
|  | 公头 PIN | 母头 BOX | 公头 PIN | 母头 BOX
P | 141 | 76 | 99 | 47 | 22 |  |  |  | 99
2 | 2
3
内涂层脱落 | 2 |  | 2 | 1 |  |  |  |  | 1 |  |  |  | 停用
弯曲 | 3 | 3 | 3 |  |  | 3 |  |  | 2 |  |  |  | 停用
报废SCRAP | 2 | [11 empty] | 超声波缺陷
合计TOTAL | 150 | 79 | 104 | 48 | 22 | 3 |  |  | 102
检验项目/Inspection Item | [5 empty] | 管体状况标识环带/Tube Condition Bands
[6 empty] | 级别Class |  |  | 数量Number |  |  | 颜色Color
尺寸测量 Dimensional Inspection |  |  |  |  | √ | 优级Premium |  |  | 2 |  |  | 白色White
管体电磁探伤 EMI Body Inspection |  |  |  |  | √ | 二级Class2 |  |  | 1 |  |  | 黄色Yellow
正直度检查 Straightness Inspection |  |  |  |  | √ | 报废Scrap |  |  | 1 |  |  | 红色Red
螺纹磁粉探伤 Blacklight Connection |  |  |  |  | √ | 接头与管体的最低要求/Tool Joint＆Tube Body Minimum Requirements（mm）
壁厚测量(10点） UT Wall Thickness Inspection |  |  |  |  | √ | 级别 Class |  | 最小外径 Min. OD | 最大内径 Max. ID | 台肩宽度 Min.Shoulder |  | 管体壁厚 Min.Wall | 管体外径
[13 empty] | MIN | MAX
目检/螺纹规检查接头 Visual/Profile Gauge Conn. |  |  |  |  | √ | 优级 Premium |  | 160.34 | 86.52 | 11.51 |  | 7.37 | 123.19 | 130.81
[6 empty] | 二级 Class2 |  | 157.16 | 92.08 | 9.92 |  | 6.43 | 121.92 | 132.08
卡瓦、加厚区磁粉探伤 MPI Slip、Upset Area Inspection |  |  |  |  | √
接头状况标识环带/Tool Joints Condition Bands
卡瓦、加厚区超声探伤 UT Slip、Upset Area Inspection |  |  |  |  | √ | 合格Accepted |  | 修理Repair |  |  | 需加焊耐磨带BOX NEEDSHARDBAND
[6 empty] | 白色White |  | 红 色Red |  |  | 黄 色Y ellow
检验员 Inspector by: |  | 朱山山 |  |  |  | 审核 Reviewed by: |  |  |  | 陈堪贝
资质证书及编号 Qualification Certificate Number: |  | CCS-2015-MT-II-717 |  |  |  | 资质证书及编号 Qualification Certificate Number: |  |  |  | ChsNDT 44075536750MT
钻井事业部综合管理体系
|  |  | 记录编号: | [7 empty] | 版本号:
|  |  | L3.3-SZSYGJ-OPR-W/001-R001 | [7 empty] | 2.0
|  |  | 记录名称: | [7 empty] | 日期:
|  |  | 钻杆检验报告 | [7 empty] | 2015-04-01
钻杆检验设备情况
荧光磁粉探伤/MT INSPECTION
黑光灯型号/编号BlacklightEquipment Type & No. | [9 empty] | D-10C
黑光强度/Blacklight Intensity | [9 empty] | 1000uw/c㎡
可见光强度/Visible Light Intensity | [9 empty] | 21 lux
磁粉浓度/Magnetic particle concentration | [9 empty] | 0.4ml/100ml
线圈型号/编号/Ultrasonc Instrumenters Type & No | [9 empty] | PL-10
磁场强度/Magnetic Intensity: | [9 empty] | 8400NI
灵敏度试片/Sensitivity test piece | [9 empty] | A型试片（30/100）
电磁设备型号/编号EMI Unit Type & No. | [9 empty] | VEDAQ2000-CTM
超声波检测/UT INSPECTION
超声波设备型号/编号Ultrasonc Instrumenters Type & No | [9 empty] | ISONIC 2008
探头晶片尺寸/Chip size | [9 empty] | 27x50mm
探头角度/Angle | [9 empty] | 70°
探头频率/Transducer frequency | [9 empty] | 1.5 MHz
耦合剂类型/Ultrascan couplant | [9 empty] | 机油
超声波样管/Field reference standard | [9 empty] | 5"
测厚设备/TICKNESS INSTRUMENTERS
测厚仪设备型号/编号Tickness Instrumenters Type & No | [9 empty] | DM5E
探头频率/Transducer frequency | [9 empty] | 5MHz
标准试块/Standard test block | [9 empty] | 阶梯试块
电磁探伤/EMI
电磁设备型号/编号EMI Unit Type & No. | [9 empty] | VEDAQ2000-CTM
标准管/Standard pipe | [9 empty] | 5"
检验员 Inspector by: | [5 empty] | 朱山山
资质证书及编号 Qualification Certificate Number: | [5 empty] | CCS-2015-MT-II-717
Note on M65: 3-1/2" 6000 NI 5" 7800 NI 5-1/2" 8400 NI 5-7/8" 8400 NI 6-5/6" 9600 NI

## 钻杆报告
钻井事业部综合管理体系
[5 empty] | 记录编号: | [15 empty] | 版本号:
[5 empty] | L3.3-SZSYGJ-OPR-W/001-R001 | [15 empty] | 2.0
[5 empty] | 记录名称： | [15 empty] | 日期：
[5 empty] | 钻杆检验报告 | [15 empty] | 2015-04-01
钻杆检验报告
客户CUSTOMER：NH5 |  |  |  |  | 管体外径 O D：5" | [6 empty] | 报告编号(Report NO)：DP-2018-02(SZ)
|  |  |  | 管体 Body | [7 empty] | 公接头 Pin | [7 empty] | 母接头 Box | [8 empty] | 备注 Notes
序号 NO | 钢印号 Stamp | 级别 Class | 长度 Length (M) | 管体检查 Visual Body | 壁厚 WALL HICKNESS | 弯曲 Bent | 内涂层 COATED | 通径检查 Drif Test | 电磁探伤 EMI | 卡瓦/加厚区 Upset/Slip Area |  | 内径 ID (mm) | 外径 OD (mm) | 大钳工作区长度 Tong Space (mm) | 倒角直径 Bevel Diameter (mm) | 密封面宽度 Seal Width (mm) | 公扣颈部长度 Pin Neck Length (mm) | 螺纹 Thread |  | 外径 OD (mm) | 大钳工作区长度 Tong Space (mm) | 倒角直径 Bevel Diameter (mm) | 母扣长度 Box Length (mm) | 镗孔 Counterbore |  | 螺纹 Thread |  | 耐磨带状况 Hardfacing ond
[10 empty] | MT | UT | [6 empty] | VTI | MT |  |  |  |  | 深度 Wall (mm) | 直径 Diameter (mm) | VTI | MT
1 | WM14-589 | P | 9.49 | A | 8.7 | A | A | A | A | A | A | 82 | 167 | 249 | 155 | 11 | 11 | RF | A | 167 | 220 | 155 | 124 | 15 | 135 | RF | A | HB
2 | WM14-352 | P | 9.48 | A | 8.6 | A | A | A | A | A | A | 82 | 166 | 249 | 154 | 11 | 11 | SD | A | 166 | 219 | 154 | 123 | 17 | 135 | RF | A | HB
3 | WM14-019 | P | 9.47 | A | 9.2 | A | A | A | A | A | A | 82 | 167 | 249 | 155 | 10 | 11 | RF | A | 166 | 208 | 155 | 124 | 17 | 135 | RF | A | HB
4 | WM14-569 | P | 9.51 | A | 9.1 | A | A | A | A | A | A | 82 | 166 | 251 | 155 | 10 | 10 | SD | A | 166 | 208 | 155 | 123 | 14 | 135 | TD | A | HB
5 | WM14-247 | P | 9.67 | A | 8.8 | A | A | A | A | A | A | 82 | 166 | 251 | 155 | 10 | 11 | SD | A | 166 | 215 | 154 | 124 | 14 | 135 | TD | A | A
6 | WM14-182 | P | 9.66 | A | 9.3 | A | A | A | A | A | A | 82 | 166 | 250 | 154 | 11 | 11 | SD | A | 166 | 205 | 154 | 124 | 17 | 135 | RF | A | HB
7 | WM14-391 | P | 9.57 | A | 8.9 | A | A | A | A | A | A | 82 | 167 | 251 | 155 | 10 | 11 | RF | A | 167 | 219 | 155 | 124 | 15 | 135 | RF | A | A
8 | WM14-579 | P | 9.57 | A | 8.8 | A | A | A | A | A | A | 82 | 167 | 251 | 155 | 10 | 11 | SD | A | 166 | 220 | 154 | 123 | 15 | 135 | A | A | HB
9 | WM14-194 | P | 9.67 | A | 9.1 | A | A | A | A | A | A | 82 | 166 | 250 | 155 | 11 | 11 | RF | A | 166 | 226 | 155 | 125 | 14 | 135 | TD | A | HB
10 | WM14-149 | P | 9.48 | A | 9.3 | A | A | A | A | A | A | 82 | 167 | 239 | 155 | 10 | 11 | SD | A | 166 | 217 | 154 | 124 | 15 | 135 | RF | A | A
11 | XD13-764 | P | 9.49 | A | 9.2 | A | A | A | A | A | A | 82 | 165 | 223 | 155 | 10 | 7 | RF | A | 166 | 287 | 155 | 123 | 17 | 135 | RF | A | HB
12 | XD13-1475 | P | 9.51 | A | 9.4 | A | A | A | A | A | A | 82 | 166 | 246 | 155 | 10 | 10 | RF | A | 165 | 292 | 155 | 123 | 15 | 135 | A | A | HB
13 | XD13-991 | P | 9.63 | A | 9.1 | A | A | A | A | A | A | 82 | 167 | 234 | 155 | 10 | 10 | A | A | 166 | 294 | 154 | 125 | 15 | 135 | RF | A | HB
14 | XD13-261 | P | 9.56 | A | 8.8 | A | A | A | A | A | A | 82 | 165 | 236 | 155 | 10 | 8 | SD | A | 164 | 275 | 155 | 124 | 16 | 135 | RF | A | HB
15 | XD13-363 | P | 9.58 | A | 9.0 | A | A | A | A | A | A | 82 | 166 | 252 | 155 | 10 | 7 | RF | A | 165 | 298 | 155 | 123 | 16 | 135 | RF | A | HB
16 | WM14-473 | P | 9.54 | A | 8.0 | A | A | A | A | A | A | 82 | 166 | 250 | 154 | 10 | 10 | SD | A | 167 | 224 | 155 | 125 | 15 | 135 | RF | A | HB
17 | WM14-161 | P | 9.69 | A | 9.3 | A | A | A | A | A | A | 82 | 167 | 251 | 155 | 10 | 10 | SD | A | 166 | 222 | 154 | 124 | 15 | 135 | RF | A | HB
18 | WM14-122 | P | 9.67 | A | 9.2 | A | A | A | A | A | A | 82 | 167 | 250 | 155 | 10 | 10 | SD | A | 167 | 220 | 155 | 124 | 15 | 135 | RF | A | HB
19 | WM14-271 | P | 9.48 | A | 9.0 | A | A | A | A | A | A | 82 | 165 | 244 | 155 | 11 | 7 | SD | A | 168 | 216 | 154 | 124 | 14 | 135 | TD | A | A
20 | WM14-341 | P | 9.53 | A | 9.1 | A | A | A | A | A | A | 82 | 166 | 251 | 155 | 10 | 10 | SD | A | 166 | 206 | 154 | 123 | 16 | 135 | A | A | HB
21 | XD13-124 | P | 9.53 | A | 8.8 | A | A | A | A | A | A | 82 | 164 | 243 | 155 | 10 | 8 | SD | A | 164 | 285 | 155 | 124 | 16 | 135 | RF | A | HB
22 | XD13-415 | P | 9.55 | A | 8.9 | A | A | A | A | A | A | 82 | 167 | 244 | 155 | 11 | 8 | RF | A | 167 | 279 | 155 | 123 | 16 | 135 | RF | A | HB
23 | XD13-283 | P | 9.51 | A | 8.9 | A | A | A | A | A | A | 82 | 167 | 241 | 155 | 10 | 10 | SD | A | 167 | 287 | 154 | 125 | 16 | 135 | RF | A | A
24 | XD13-868 | P | 9.51 | A | 8.6 | A | A | A | A | A | A | 82 | 167 | 245 | 155 | 10 | 9 | RF | A | 166 | 287 | 155 | 124 | 16 | 135 | RF | A | HB
25 | XD13-365 | P | 9.56 | A | 8.7 | A | A | A | A | A | A | 82 | 166 | 253 | 154 | 11 | 7 | TD | A | 166 | 275 | 154 | 123 | 16 | 135 | A | A | HB
CODE：代号 NDT-无损检测 NonDestructive Testing RF-磨台肩 Refacing SD-台肩损坏 Shoulder damage A-合格Accept M -挤扁Mash C-裂纹 Crack VTI-螺纹外观检验 Visual Thread Inspection HB-焊耐磨带HARDBANDING TD-螺纹损坏Thread damage B-弯曲Bent P-腐蚀坑Pitting W-刺穿Washout S-报废 Scrap TE-丝扣拉长Thread elongation N/A-不适用Not applicable BB-母扣涨大Box Belled 检验员INSPECTOR ：朱山山
钻井事业部综合管理体系
[5 empty] | 记录编号: | [15 empty] | 版本号:
[5 empty] | L3.3-SZSYGJ-OPR-W/001-R001 | [15 empty] | 2.0
[5 empty] | 记录名称： | [15 empty] | 日期：
[5 empty] | 钻杆检验报告 | [15 empty] | 2015-04-01
钻杆检验报告
客户CUSTOMER：NH5 |  |  |  |  | 管体外径 O D：5" | [6 empty] | 报告编号(Report NO)：DP-2018-02(SZ)
|  |  |  | 管体 Body | [7 empty] | 公接头 Pin | [7 empty] | 母接头 Box | [8 empty] | 备注 Notes
序号 NO | 钢印号 Stamp | 级别 Class | 长度 Length (M) | 管体检查 Visual Body | 壁厚 WALL HICKNESS | 弯曲 Bent | 内涂层 COATED | 通径检查 Drif Test | 电磁探伤 EMI | 卡瓦/加厚区 Upset/Slip Area |  | 内径 ID (mm) | 外径 OD (mm) | 大钳工作区长度 Tong Space (mm) | 倒角直径 Bevel Diameter (mm) | 密封面宽度 Seal Width (mm) | 公扣颈部长度 Pin Neck Length (mm) | 螺纹 Thread |  | 外径 OD (mm) | 大钳工作区长度 Tong Space (mm) | 倒角直径 Bevel Diameter (mm) | 母扣长度 Box Length (mm) | 镗孔 Counterbore |  | 螺纹 Thread |  | 耐磨带状况 Hardfacing ond
[10 empty] | MT | UT | [6 empty] | VTI | MT |  |  |  |  | 深度 Wall (mm) | 直径 Diameter (mm) | VTI | MT
26 | XD13-845 | P | 9.51 | A | 9.1 | A | A | A | A | A | A | 82 | 165 | 240 | 155 | 11 | 8 | RF | A | 167 | 288 | 155 | 124 | 16 | 135 | RF | A | HB
27 | XD13-837 | P | 9.52 | A | 8.4 | A | A | A | A | A | A | 82 | 166 | 251 | 154 | 11 | 8 | SD | A | 166 | 290 | 154 | 123 | 16 | 135 | A | A | HB
28 | XD13-632 | P | 9.52 | A | 8.9 | A | A | A | A | A | A | 82 | 166 | 246 | 155 | 10 | 8 | RF | A | 164 | 290 | 155 | 124 | 16 | 135 | RF | A | HB
29 | NH5-02 | P | 9.51 | A | 9.0 | A | A | A | A | A | A | 82 | 166 | 251 | 155 | 10 | 10 | SD | A | 167 | 210 | 155 | 123 | 17 | 135 | RF | A | A
30 | XD13-1254 | P | 9.62 | A | 9.2 | A | A | A | A | A | A | 82 | 166 | 250 | 155 | 10 | 7 | A | A | 166 | 290 | 154 | 124 | 16 | 135 | RF | A | HB
31 | XD13-1438 | P | 9.51 | A | 8.9 | A | A | A | A | A | A | 82 | 166 | 249 | 154 | 11 | 9 | RF | A | 166 | 277 | 154 | 124 | 16 | 135 | A | A | HB
32 | XD13-1101 | / | 9.63 | A | 8.7 | B | A | A | A | A | A | 82 | 166 | 251 | 155 | 10 | 7 | RF | A | 166 | 283 | 155 | 124 | 16 | 135 | RF | A | HB | 弯曲 停用
33 | XD13-1016 | P | 9.64 | A | 9.1 | A | A | A | A | A | A | 82 | 167 | 241 | 155 | 10 | 8 | RF | A | 167 | 283 | 154 | 123 | 16 | 135 | RF | A | HB
34 | XD13-1147 | P | 9.61 | A | 9.1 | A | A | A | A | A | A | 82 | 166 | 241 | 155 | 11 | 8 | RF | A | 166 | 275 | 155 | 125 | 17 | 135 | RF | A | HB
35 | XD13-937 | P | 9.62 | A | 9.5 | A | A | A | A | A | A | 82 | 166 | 239 | 155 | 10 | 7 | RF | A | 166 | 283 | 154 | 124 | 16 | 135 | RF | A | HB
36 | XD13-1015 | P | 9.61 | A | 9.2 | A | A | A | A | A | A | 82 | 167 | 239 | 155 | 10 | 11 | A | A | 167 | 281 | 155 | 123 | 17 | 135 | RF | A | HB
37 | XD13-287 | P | 9.50 | A | 8.9 | A | A | A | A | A | A | 82 | 167 | 250 | 155 | 10 | 8 | SD | A | 167 | 281 | 155 | 123 | 16 | 135 | RF | A | HB
38 | XD13-1276 | P | 9.63 | A | 9.0 | A | A | A | A | A | A | 82 | 166 | 241 | 155 | 10 | 10 | SD | A | 166 | 297 | 154 | 125 | 16 | 135 | RF | A | HB
39 | D-08045EGS | P | 9.52 | A | 9.2 | A | A | A | A | A | A | 82 | 165 | 252 | 155 | 10 | 8 | RF | A | 164 | 208 | 155 | 124 | 16 | 135 | RF | A | HB
40 | P08-167 | / | 9.46 | A | 8.6 | A | N/A | A | A | A | A | 82 | 164 | 236 | 155 | 10 | 9 | SD | A | 165 | 204 | 155 | 123 | 16 | 135 | RF | A | HB | 内涂层脱落，停用
41 | XD13-1282 | P | 9.59 | A | 9.2 | A | A | A | A | A | A | 82 | 167 | 232 | 154 | 10 | 12 | SD | A | 167 | 285 | 155 | 125 | 16 | 135 | A | A | HB
42 | XD13-955 | P | 9.62 | A | 9.2 | A | A | A | A | A | A | 82 | 167 | 243 | 155 | 10 | 11 | RF | A | 166 | 290 | 154 | 124 | 15 | 135 | RF | A | HB
43 | XD13-1034 | P | 9.61 | A | 9.3 | A | A | A | A | A | A | 82 | 167 | 235 | 155 | 10 | 10 | RF | A | 167 | 286 | 155 | 124 | 16 | 135 | RF | A | A
44 | XD13-989 | P | 9.62 | A | 9.0 | A | A | A | A | A | A | 82 | 167 | 236 | 155 | 11 | 9 | RF | A | 167 | 285 | 154 | 124 | 16 | 135 | RF | A | A
45 | XD13-131A | P | 9.62 | A | 8.8 | A | A | A | A | A | A | 82 | 167 | 255 | 155 | 10 | 9 | TD | A | 166 | 274 | 154 | 123 | 17 | 135 | RF | A | HB
46 | WM14-279 | P | 9.50 | A | 8.9 | A | A | A | A | A | A | 82 | 167 | 250 | 155 | 10 | 11 | A | A | 167 | 220 | 155 | 124 | 14 | 135 | TD | A | A
47 | WM14-221 | P | 9.55 | A | 9.5 | A | A | A | A | A | A | 82 | 166 | 252 | 155 | 11 | 11 | RF | A | 167 | 222 | 155 | 123 | 14 | 135 | TD | A | HB
48 | WM14-488 | P | 9.55 | A | 9.0 | A | A | A | A | A | A | 82 | 166 | 248 | 155 | 10 | 10 | SD | A | 167 | 222 | 154 | 125 | 15 | 135 | RF | A | HB
49 | WM14-455 | P | 9.67 | A | 9.2 | A | A | A | A | A | A | 82 | 167 | 243 | 155 | 10 | 10 | SD | A | 167 | 221 | 155 | 124 | 17 | 135 | SD | A | HB
50 | WM14-527 | P | 9.53 | A | 9.5 | A | A | A | A | A | A | 82 | 161 | 221 | 154 | 11 | 7 | RF | A | 167 | 220 | 154 | 123 | 15 | 135 | RF | A | HB
CODE：代号 NDT-无损检测 NonDestructive Testing RF-磨台肩 Refacing SD-台肩损坏 Shoulder damage A-合格Accept M -挤扁Mash C-裂纹 Crack VTI-螺纹外观检验 Visual Thread Inspection HB-焊耐磨带HARDBANDING TD-螺纹损坏Thread damage B-弯曲Bent P-腐蚀坑Pitting W-刺穿Washout S-报废 Scrap TE-丝扣拉长Thread elongation N/A-不适用Not applicable BB-母扣涨大Box Belled 检验员INSPECTOR ：朱山山
钻井事业部综合管理体系
[5 empty] | 记录编号: | [15 empty] | 版本号:
[5 empty] | L3.3-SZSYGJ-OPR-W/001-R001 | [15 empty] | 2.0
[5 empty] | 记录名称： | [15 empty] | 日期：
[5 empty] | 钻杆检验报告 | [15 empty] | 2015-04-01
钻杆检验报告
客户CUSTOMER：NH5 |  |  |  |  | 管体外径 O D：5" | [6 empty] | 报告编号(Report NO)：DP-2018-02(SZ)
|  |  |  | 管体 Body | [7 empty] | 公接头 Pin | [7 empty] | 母接头 Box | [8 empty] | 备注 Notes
序号 NO | 钢印号 Stamp | 级别 Class | 长度 Length (M) | 管体检查 Visual Body | 壁厚 WALL HICKNESS | 弯曲 Bent | 内涂层 COATED | 通径检查 Drif Test | 电磁探伤 EMI | 卡瓦/加厚区 Upset/Slip Area |  | 内径 ID (mm) | 外径 OD (mm) | 大钳工作区长度 Tong Space (mm) | 倒角直径 Bevel Diameter (mm) | 密封面宽度 Seal Width (mm) | 公扣颈部长度 Pin Neck Length (mm) | 螺纹 Thread |  | 外径 OD (mm) | 大钳工作区长度 Tong Space (mm) | 倒角直径 Bevel Diameter (mm) | 母扣长度 Box Length (mm) | 镗孔 Counterbore |  | 螺纹 Thread |  | 耐磨带状况 Hardfacing ond
[10 empty] | MT | UT | [6 empty] | VTI | MT |  |  |  |  | 深度 Wall (mm) | 直径 Diameter (mm) | VTI | MT
51 | WM14-584 | P | 9.58 | A | 9.5 | A | A | A | A | A | A | 82 | 166 | 250 | 155 | 10 | 11 | RF | A | 165 | 224 | 155 | 124 | 15 | 135 | RF | A | HB
52 | WM14-377 | P | 9.56 | A | 8.7 | A | A | A | A | A | A | 82 | 166 | 250 | 154 | 11 | 11 | RF | A | 167 | 220 | 154 | 123 | 15 | 135 | RF | A | HB
53 | WM14-146 | P | 9.67 | A | 8.7 | A | A | A | A | A | A | 82 | 167 | 249 | 155 | 10 | 10 | RF | A | 167 | 217 | 155 | 124 | 16 | 135 | RF | A | HB
54 | WM14-409 | P | 9.54 | A | 9.3 | A | A | A | A | A | A | 82 | 167 | 249 | 155 | 11 | 11 | RF | A | 167 | 219 | 155 | 123 | 15 | 135 | RF | A | HB
55 | WM14-056 | P | 9.50 | A | 9.0 | A | A | A | A | A | A | 82 | 167 | 251 | 155 | 10 | 10 | RF | A | 167 | 210 | 155 | 124 | 15 | 135 | RF | A | HB
56 | WM14-637 | P | 9.50 | A | 9.0 | A | A | A | A | A | A | 82 | 167 | 248 | 155 | 11 | 11 | TD | A | 167 | 215 | 154 | 124 | 15 | 135 | RF | A | HB
57 | WM14-619 | P | 9.56 | A | 9.3 | A | A | A | A | A | A | 82 | 167 | 249 | 154 | 10 | 10 | SD | A | 167 | 219 | 155 | 124 | 15 | 135 | RF | A | HB
58 | WM14-035 | P | 9.53 | A | 9.2 | A | A | A | A | A | A | 82 | 167 | 250 | 155 | 10 | 10 | RF | A | 167 | 218 | 154 | 123 | 15 | 135 | RF | A | HB
59 | WM14-620 | P | 9.55 | A | 8.8 | A | A | A | A | A | A | 82 | 166 | 250 | 155 | 11 | 11 | RF | A | 167 | 217 | 155 | 125 | 15 | 135 | TD | A | A
60 | WM14-253 | P | 9.49 | A | 9.2 | A | A | A | A | A | A | 82 | 166 | 250 | 155 | 10 | 11 | SD | A | 167 | 217 | 155 | 124 | 15 | 135 | RF | A | A
61 | XD13-1335 | P | 9.62 | A | 8.7 | A | A | A | A | A | A | 82 | 167 | 236 | 155 | 10 | 8 | TD | A | 167 | 285 | 155 | 123 | 16 | 135 | RF | A | HB
62 | N9-51 | 2 | 9.48 | A | 8.7 | A | A | A | A | A | A | 82 | 160 | 233 | 155 | 11 | 8 | A | A | 167 | 204 | 155 | 123 | 16 | 135 | A | A | A | 外径过小
63 | WM14-557 | P | 9.66 | A | 9.5 | A | A | A | A | A | A | 82 | 167 | 242 | 155 | 10 | 10 | TD | A | 168 | 219 | 154 | 125 | 16 | 135 | RF | A | A
64 | WM14-033 | P | 9.51 | A | 9.2 | A | A | A | A | A | A | 82 | 166 | 252 | 154 | 11 | 10 | SD | A | 167 | 213 | 155 | 124 | 16 | 135 | TD | A | HB
65 | WM14-445 | P | 9.50 | A | 9.2 | A | A | A | A | A | A | 82 | 167 | 247 | 155 | 10 | 10 | RF | A | 168 | 220 | 155 | 123 | 16 | 135 | TD | A | A
66 | XD13-419 | P | 9.51 | A | 8.8 | A | A | A | A | A | A | 82 | 168 | 245 | 154 | 10 | 9 | RF | A | 168 | 280 | 155 | 125 | 17 | 135 | RF | A | A
67 | XD13-1007 | 2 | 9.57 | A | 7.3 | A | A | A | A | A | A | 82 | 167 | 244 | 155 | 10 | 8 | A | A | 167 | 280 | 154 | 124 | 17 | 135 | A | A | /
68 | WM13-834B | P | 9.64 | A | 9.3 | A | A | A | A | A | A | 82 | 166 | 253 | 155 | 11 | 8 | RF | A | 167 | 218 | 155 | 124 | 16 | 135 | TD | A | A
69 | M9-738 | P | 9.51 | A | 9.0 | A | A | A | A | A | A | 82 | 167 | 243 | 155 | 10 | 9 | A | A | 167 | 213 | 154 | 124 | 17 | 135 | A | A | A
70 | WM14-369 | P | 9.55 | A | 9.0 | A | A | A | A | A | A | 82 | 165 | 250 | 155 | 10 | 10 | RF | A | 167 | 220 | 155 | 123 | 15 | 135 | RF | A | A
71 | WM14-556 | P | 9.67 | A | 8.9 | A | A | A | A | A | A | 82 | 166 | 250 | 155 | 10 | 10 | RF | A | 167 | 206 | 155 | 124 | 17 | 135 | RF | A | A
72 | XD13-249 | P | 9.52 | A | 9.2 | A | A | A | A | A | A | 82 | 167 | 246 | 154 | 11 | 8 | RF | A | 167 | 289 | 155 | 123 | 16 | 135 | RF | A | HB
73 | NH5-007 | / | 9.50 | A | 8.7 | A | N/A | A | A | A | A | 82 | 167 | 245 | 155 | 10 | 10 | A | A | 165 | 287 | 154 | 125 | 16 | 135 | RF | A | A | 内涂层脱落 停用
74 | XD13-602 | P | 9.53 | A | 9.1 | A | A | A | A | A | A | 82 | 167 | 237 | 155 | 10 | 10 | RF | A | 167 | 283 | 155 | 124 | 16 | 135 | RF | A | A
75 | XD13-1389 | P | 9.59 | A | 8.6 | A | A | A | A | A | A | 82 | 167 | 242 | 154 | 10 | 7 | RF | A | 168 | 285 | 154 | 123 | 15 | 135 | RF | A | A
CODE：代号 NDT-无损检测 NonDestructive Testing RF-磨台肩 Refacing SD-台肩损坏 Shoulder damage A-合格Accept M -挤扁Mash C-裂纹 Crack VTI-螺纹外观检验 Visual Thread Inspection HB-焊耐磨带HARDBANDING TD-螺纹损坏Thread damage B-弯曲Bent P-腐蚀坑Pitting W-刺穿Washout S-报废 Scrap TE-丝扣拉长Thread elongation N/A-不适用Not applicable BB-母扣涨大Box Belled 检验员INSPECTOR ：朱山山
钻井事业部综合管理体系
[5 empty] | 记录编号: | [15 empty] | 版本号:
[5 empty] | L3.3-SZSYGJ-OPR-W/001-R001 | [15 empty] | 2.0
[5 empty] | 记录名称： | [15 empty] | 日期：
[5 empty] | 钻杆检验报告 | [15 empty] | 2015-04-01
钻杆检验报告
客户CUSTOMER：NH5 |  |  |  |  | 管体外径 O D：5" | [6 empty] | 报告编号(Report NO)：DP-2018-02(SZ)
|  |  |  | 管体 Body | [7 empty] | 公接头 Pin | [7 empty] | 母接头 Box | [8 empty] | 备注 Notes
序号 NO | 钢印号 Stamp | 级别 Class | 长度 Length (M) | 管体检查 Visual Body | 壁厚 WALL HICKNESS | 弯曲 Bent | 内涂层 COATED | 通径检查 Drif Test | 电磁探伤 EMI | 卡瓦/加厚区 Upset/Slip Area |  | 内径 ID (mm) | 外径 OD (mm) | 大钳工作区长度 Tong Space (mm) | 倒角直径 Bevel Diameter (mm) | 密封面宽度 Seal Width (mm) | 公扣颈部长度 Pin Neck Length (mm) | 螺纹 Thread |  | 外径 OD (mm) | 大钳工作区长度 Tong Space (mm) | 倒角直径 Bevel Diameter (mm) | 母扣长度 Box Length (mm) | 镗孔 Counterbore |  | 螺纹 Thread |  | 耐磨带状况 Hardfacing ond
[10 empty] | MT | UT | [6 empty] | VTI | MT |  |  |  |  | 深度 Wall (mm) | 直径 Diameter (mm) | VTI | MT
76 | XD13-745 | P | 9.51 | A | 9.0 | A | A | A | A | A | A | 82 | 167 | 251 | 155 | 10 | 9 | RF | A | 167 | 290 | 155 | 124 | 17 | 135 | RF | A | HB
77 | XD13-820 | P | 9.51 | A | 9.0 | A | A | A | A | A | A | 82 | 167 | 250 | 154 | 11 | 8 | RF | A | 167 | 295 | 154 | 123 | 16 | 135 | RF | A | HB
78 | XD13-156 | P | 9.58 | A | 8.6 | A | A | A | A | A | A | 82 | 167 | 246 | 155 | 10 | 10 | RF | A | 167 | 280 | 155 | 124 | 16 | 135 | RF | A | A
79 | XD13-1406 | P | 9.61 | A | 8.9 | A | A | A | A | A | A | 82 | 167 | 240 | 155 | 11 | 11 | RF | A | 167 | 288 | 155 | 123 | 16 | 135 | RF | A | HB
80 | XD13-327 | P | 9.54 | A | 9.0 | A | A | A | A | A | A | 82 | 167 | 232 | 155 | 10 | 10 | RF | A | 167 | 287 | 155 | 124 | 16 | 135 | RF | A | HB
81 | XD13-806 | P | 9.52 | A | 9.0 | A | A | A | A | A | A | 82 | 167 | 240 | 155 | 11 | 9 | RF | A | 167 | 296 | 154 | 124 | 15 | 135 | RF | A | HB
82 | XD13-674 | P | 9.53 | A | 9.1 | A | A | A | A | A | A | 82 | 167 | 241 | 154 | 10 | 9 | RF | A | 167 | 295 | 155 | 124 | 16 | 135 | RF | A | HB
83 | XD13-243 | P | 9.56 | A | 9.0 | A | A | A | A | A | A | 82 | 166 | 251 | 155 | 10 | 8 | RF | A | 167 | 286 | 154 | 123 | 17 | 135 | RF | A | HB
84 | XD13-617 | P | 9.51 | A | 9.1 | A | A | A | A | A | A | 82 | 167 | 245 | 155 | 11 | 9 | A | A | 167 | 295 | 155 | 125 | 15 | 135 | RF | A | HB
85 | XD13-1262 | P | 9.63 | A | 8.9 | A | A | A | A | A | A | 82 | 165 | 249 | 155 | 10 | 9 | TD | A | 166 | 272 | 155 | 124 | 17 | 135 | RF | A | HB
86 | WM14-073 | P | 9.49 | A | 9.3 | A | A | A | A | A | A | 82 | 166 | 223 | 155 | 10 | 10 | A | A | 166 | 188 | 155 | 123 | 17 | 135 | RF | A | HB
87 | WM14-020 | P | 9.52 | A | 9.2 | A | A | A | A | A | A | 82 | 165 | 252 | 155 | 11 | 10 | RF | A | 166 | 223 | 155 | 123 | 15 | 135 | RF | A | HB
88 | WM14-092 | P | 9.67 | A | 9.3 | A | A | A | A | A | A | 82 | 165 | 251 | 155 | 10 | 11 | RF | A | 165 | 225 | 154 | 125 | 15 | 135 | RF | A | HB
89 | WM14-472 | P | 9.55 | A | 9.2 | A | A | A | A | A | A | 82 | 166 | 250 | 154 | 11 | 11 | A | A | 167 | 221 | 155 | 124 | 16 | 135 | RF | A | HB
90 | WM14-551 | P | 9.56 | A | 9.1 | A | A | A | A | A | A | 82 | 166 | 251 | 155 | 10 | 10 | RF | A | 166 | 213 | 155 | 123 | 17 | 135 | SD | A | HB
91 | WM14-040 | P | 9.51 | A | 9.0 | A | A | A | A | A | A | 82 | 165 | 251 | 154 | 10 | 11 | RF | A | 166 | 204 | 155 | 125 | 17 | 135 | RF | A | HB
92 | WM14-155 | P | 9.69 | A | 9.3 | A | A | A | A | A | A | 82 | 166 | 249 | 155 | 10 | 10 | RF | A | 166 | 220 | 154 | 124 | 16 | 135 | RF | A | HB
93 | N5-1613 | P | 9.48 | A | 9.3 | A | A | A | A | A | A | 82 | 165 | 251 | 155 | 11 | 12 | SD | A | 165 | 221 | 155 | 124 | 17 | 135 | RF | A | HB
94 | WM14-577 | P | 9.56 | A | 9.4 | A | A | A | A | A | A | 82 | 166 | 250 | 155 | 10 | 10 | TD | A | 166 | 213 | 154 | 124 | 15 | 135 | RF | A | HB
95 | WM14-492 | P | 9.52 | A | 8.8 | A | A | A | A | A | A | 82 | 163 | 249 | 155 | 10 | 10 | TD | A | 168 | 222 | 155 | 123 | 15 | 135 | RF | A | HB
96 | WM14-525 | P | 9.57 | A | 9.1 | A | A | A | A | A | A | 82 | 165 | 247 | 155 | 10 | 8 | RF | A | 166 | 225 | 155 | 124 | 15 | 135 | RF | A | HB
97 | WM14-245 | P | 9.54 | A | 9.2 | A | A | A | A | A | A | 82 | 166 | 250 | 154 | 11 | 12 | RF | A | 167 | 210 | 155 | 123 | 15 | 135 | TD | A | A
98 | XD13-223 | P | 9.53 | A | 9.1 | A | A | A | A | A | A | 82 | 167 | 240 | 155 | 10 | 9 | RF | A | 167 | 294 | 154 | 125 | 16 | 135 | RF | A | HB
99 | XD13-305 | P | 9.56 | A | 9.2 | A | A | A | A | A | A | 82 | 167 | 236 | 155 | 10 | 8 | A | A | 168 | 272 | 155 | 124 | 17 | 135 | RF | A | A
100 | WM14-304 | P | 9.48 | A | 8.9 | A | A | A | A | A | A | 82 | 165 | 251 | 154 | 10 | 12 | TD | A | 167 | 215 | 154 | 123 | 17 | 135 | A | A | HB
CODE：代号 NDT-无损检测 NonDestructive Testing RF-磨台肩 Refacing SD-台肩损坏 Shoulder damage A-合格Accept M -挤扁Mash C-裂纹 Crack VTI-螺纹外观检验 Visual Thread Inspection HB-焊耐磨带HARDBANDING TD-螺纹损坏Thread damage B-弯曲Bent P-腐蚀坑Pitting W-刺穿Washout S-报废 Scrap TE-丝扣拉长Thread elongation N/A-不适用Not applicable BB-母扣涨大Box Belled 检验员INSPECTOR ：朱山山
钻井事业部综合管理体系
[5 empty] | 记录编号: | [15 empty] | 版本号:
[5 empty] | L3.3-SZSYGJ-OPR-W/001-R001 | [15 empty] | 2.0
[5 empty] | 记录名称： | [15 empty] | 日期：
[5 empty] | 钻杆检验报告 | [15 empty] | 2015-04-01
钻杆检验报告
客户CUSTOMER：NH5 |  |  |  |  | 管体外径 O D：5" | [6 empty] | 报告编号(Report NO)：DP-2018-02(SZ)
|  |  |  | 管体 Body | [7 empty] | 公接头 Pin | [7 empty] | 母接头 Box | [8 empty] | 备注 Notes
序号 NO | 钢印号 Stamp | 级别 Class | 长度 Length (M) | 管体检查 Visual Body | 壁厚 WALL HICKNESS | 弯曲 Bent | 内涂层 COATED | 通径检查 Drif Test | 电磁探伤 EMI | 卡瓦/加厚区 Upset/Slip Area |  | 内径 ID (mm) | 外径 OD (mm) | 大钳工作区长度 Tong Space (mm) | 倒角直径 Bevel Diameter (mm) | 密封面宽度 Seal Width (mm) | 公扣颈部长度 Pin Neck Length (mm) | 螺纹 Thread |  | 外径 OD (mm) | 大钳工作区长度 Tong Space (mm) | 倒角直径 Bevel Diameter (mm) | 母扣长度 Box Length (mm) | 镗孔 Counterbore |  | 螺纹 Thread |  | 耐磨带状况 Hardfacing ond
[10 empty] | MT | UT | [6 empty] | VTI | MT |  |  |  |  | 深度 Wall (mm) | 直径 Diameter (mm) | VTI | MT
101 | XD13-137 | P | 9.55 | A | 9.5 | A | A | A | A | A | A | 82 | 167 | 248 | 155 | 10 | 8 | RF | A | 167 | 272 | 155 | 124 | 15 | 135 | SD | A | HB
102 | XD13-1135 | P | 9.64 | A | 8.7 | A | A | A | A | A | A | 82 | 166 | 250 | 154 | 11 | 8 | RF | A | 166 | 280 | 154 | 123 | 17 | 135 | A | A | HB
103 | XD13-1232 | P | 9.58 | A | 9.0 | A | A | A | A | A | A | 82 | 166 | 241 | 155 | 10 | 9 | RF | A | 166 | 291 | 155 | 124 | 16 | 135 | SD | A | HB
104 | XD13-840 | / | 9.52 | A | 8.8 | B | A | A | A | A | A | 82 | 167 | 240 | 155 | 11 | 9 | RF | A | 167 | 275 | 155 | 123 | 16 | 135 | RF | A | HB | 弯曲,停用
105 | XD13-634 | P | 9.52 | A | 8.9 | A | A | A | A | A | A | 82 | 166 | 241 | 155 | 10 | 10 | SD | A | 167 | 290 | 155 | 124 | 16 | 135 | RF | A | HB
106 | XD13-268 | S | 9.56 | A | 9.1 | A | A | A | A | A | A | 82 | 166 | 228 | 155 | 11 | 9 | A | A | 166 | 280 | 154 | 124 | 17 | 135 | / | A | / | 挤扁/超声波缺陷
107 | XD13-688 | P | 9.52 | A | 8.7 | A | A | A | A | A | A | 82 | 166 | 245 | 154 | 10 | 10 | SD | A | 166 | 280 | 155 | 124 | 16 | 135 | RF | A | HB
108 | WM14-171 | P | 9.53 | A | 8.9 | A | A | A | A | A | A | 82 | 167 | 248 | 155 | 10 | 9 | RF | A | 167 | 221 | 154 | 123 | 15 | 135 | A | A | HB
109 | WM14-223 | P | 9.50 | A | 8.9 | A | A | A | A | A | A | 82 | 167 | 250 | 155 | 11 | 12 | SD | A | 166 | 215 | 155 | 125 | 14.5 | 135 | A | A | A
110 | WM14-046 | P | 9.53 | A | 8.8 | A | A | A | A | A | A | 82 | 166 | 245 | 155 | 10 | 10 | RF | A | 165 | 205 | 155 | 124 | 16 | 135 | A | A | HB
111 | WM14-587 | P | 9.54 | A | 9.3 | A | A | A | A | A | A | 82 | 166 | 250 | 155 | 10 | 10 | SD | A | 167 | 220 | 154 | 123 | 15 | 135 | RF | A | HB
112 | NH5-005 | P | 9.51 | A | 9.2 | A | A | A | A | A | A | 82 | 167 | 250 | 155 | 11 | 10 | A | A | 168 | 200 | 155 | 123 | 17 | 135 | SD | A | A
113 | WM14-093 | P | 9.55 | A | 9.1 | A | A | A | A | A | A | 82 | 167 | 250 | 155 | 10 | 10 | SD | A | 166 | 220 | 154 | 125 | 14.7 | 135 | A | A | HB
114 | WM14-524 | P | 9.57 | A | 9.1 | A | A | A | A | A | A | 82 | 166 | 239 | 154 | 11 | 10 | A | A | 168 | 215 | 155 | 124 | 14.8 | 135 | RF | A | HB
115 | WM14-261 | P | 9.50 | A | 8.6 | A | A | A | A | A | A | 82 | 167 | 249 | 155 | 10 | 10 | RF | A | 168 | 220 | 155 | 123 | 14.6 | 135 | RF | A | HB
116 | WM14-448 | P | 9.54 | A | 9.3 | A | A | A | A | A | A | 82 | 166 | 251 | 154 | 10 | 10 | SD | A | 167 | 190 | 155 | 125 | 15 | 135 | RF | A | A
117 | WM14-039 | P | 9.50 | A | 9.1 | A | A | A | A | A | A | 82 | 167 | 248 | 155 | 10 | 11 | TD | A | 165 | 220 | 154 | 124 | 14.8 | 135 | RF | A | HB
118 | WM14-570 | P | 9.50 | A | 9.2 | A | A | A | A | A | A | 82 | 167 | 248 | 155 | 11 | 11 | RF | A | 167 | 220 | 155 | 124 | 15 | 135 | RF | A | HB
119 | WM14-157 | P | 9.57 | A | 9.5 | A | A | A | A | A | A | 82 | 167 | 249 | 155 | 10 | 12 | TD | A | 167 | 220 | 154 | 124 | 15 | 135 | A | A | HB
120 | WM14-508 | P | 9.56 | A | 9.3 | A | A | A | A | A | A | 82 | 167 | 250 | 155 | 10 | 10 | A | A | 168 | 214 | 155 | 123 | 14.8 | 135 | RF | A | A
121 | WM14-305 | P | 9.52 | A | 8.9 | A | A | A | A | A | A | 82 | 167 | 250 | 155 | 10 | 10 | SD | A | 167 | 205 | 155 | 124 | 16.5 | 135 | RF | A | A
122 | WM14-456 | P | 9.65 | A | 9.0 | A | A | A | A | A | A | 82 | 167 | 250 | 154 | 11 | 10 | RF | A | 167 | 210 | 155 | 123 | 16.8 | 135 | A | A | A
123 | WM14-517 | P | 9.57 | A | 9.3 | A | A | A | A | A | A | 82 | 167 | 247 | 155 | 10 | 11 | A | A | 167 | 210 | 154 | 125 | 15.5 | 135 | RF | A | A
124 | NH5-004 | P | 9.53 | A | 9.3 | A | A | A | A | A | A | 82 | 166 | 250 | 155 | 10 | 10 | RF | A | 167 | 213 | 155 | 124 | 15 | 135 | TD | A | A
125 | WM14-067 | P | 9.52 | A | 8.8 | A | A | A | A | A | A | 82 | 167 | 248 | 154 | 10 | 10 | SD | A | 168 | 204 | 154 | 123 | 16 | 135 | RF | A | A
CODE：代号 NDT-无损检测 NonDestructive Testing RF-磨台肩 Refacing SD-台肩损坏 Shoulder damage A-合格Accept M -挤扁Mash C-裂纹 Crack VTI-螺纹外观检验 Visual Thread Inspection HB-焊耐磨带HARDBANDING TD-螺纹损坏Thread damage B-弯曲Bent P-腐蚀坑Pitting W-刺穿Washout S-报废 Scrap TE-丝扣拉长Thread elongation N/A-不适用Not applicable BB-母扣涨大Box Belled 检验员INSPECTOR ：朱山山
钻井事业部综合管理体系
[5 empty] | 记录编号: | [15 empty] | 版本号:
[5 empty] | L3.3-SZSYGJ-OPR-W/001-R001 | [15 empty] | 2.0
[5 empty] | 记录名称： | [15 empty] | 日期：
[5 empty] | 钻杆检验报告 | [15 empty] | 2015-04-01
钻杆检验报告
客户CUSTOMER：NH5 |  |  |  |  | 管体外径 O D：5" | [6 empty] | 报告编号(Report NO)：DP-2018-02(SZ)
|  |  |  | 管体 Body | [7 empty] | 公接头 Pin | [7 empty] | 母接头 Box | [8 empty] | 备注 Notes
序号 NO | 钢印号 Stamp | 级别 Class | 长度 Length (M) | 管体检查 Visual Body | 壁厚 WALL HICKNESS | 弯曲 Bent | 内涂层 COATED | 通径检查 Drif Test | 电磁探伤 EMI | 卡瓦/加厚区 Upset/Slip Area |  | 内径 ID (mm) | 外径 OD (mm) | 大钳工作区长度 Tong Space (mm) | 倒角直径 Bevel Diameter (mm) | 密封面宽度 Seal Width (mm) | 公扣颈部长度 Pin Neck Length (mm) | 螺纹 Thread |  | 外径 OD (mm) | 大钳工作区长度 Tong Space (mm) | 倒角直径 Bevel Diameter (mm) | 母扣长度 Box Length (mm) | 镗孔 Counterbore |  | 螺纹 Thread |  | 耐磨带状况 Hardfacing ond
[10 empty] | MT | UT | [6 empty] | VTI | MT |  |  |  |  | 深度 Wall (mm) | 直径 Diameter (mm) | VTI | MT
126 | WM14-425 | P | 9.52 | A | 9.0 | A | A | A | A | A | A | 82 | 166 | 248 | 155 | 10 | 10 | RF | A | 167 | 220 | 155 | 124 | 14.8 | 135 | RF | A | HB
127 | WM14-404 | P | 9.52 | A | 9.0 | A | A | A | A | A | A | 82 | 165 | 250 | 154 | 11 | 11 | A | A | 168 | 201 | 154 | 123 | 15.5 | 135 | A | A | A
128 | WM14-383 | S | 9.68 | A | 9.0 | A | A | A | A | A | A | 82 | 167 | 250 | 155 | 10 | 10 | A | A | 167 | 295 | 155 | 124 | 17 | 135 | A | A | / | 耐磨带本体脱落
129 | WM14-143 | P | 9.56 | A | 9.0 | A | A | A | A | A | A | 82 | 167 | 250 | 155 | 11 | 11 | A | A | 167 | 213 | 155 | 123 | 14.5 | 135 | RF | A | A
130 | WM14-507 | P | 9.68 | A | 9.1 | A | A | A | A | A | A | 82 | 167 | 250 | 155 | 10 | 10 | RF | A | 167 | 217 | 155 | 124 | 15 | 135 | TD | A | A
131 | WM14-444 | P | 9.68 | A | 8.4 | A | A | A | A | A | A | 82 | 168 | 250 | 155 | 11 | 10 | SD | A | 168 | 215 | 154 | 124 | 14.5 | 135 | RF | A | A
132 | WM14-422 | P | 9.52 | A | 9.3 | A | A | A | A | A | A | 82 | 167 | 250 | 154 | 10 | 11 | RF | A | 168 | 210 | 155 | 124 | 15 | 135 | A | A | A
133 | WM14-140 | P | 9.70 | A | 9.4 | A | A | A | A | A | A | 82 | 167 | 247 | 155 | 10 | 11 | RF | A | 167 | 214 | 154 | 123 | 15 | 135 | RF | A | A
134 | WM14-540 | P | 9.56 | A | 9.3 | A | A | A | A | A | A | 82 | 167 | 242 | 155 | 11 | 9 | RF | A | 167 | 219 | 155 | 125 | 15 | 135 | SD | A | A
135 | WM14-024 | / | 9.52 | A | 9.3 | B | A | A | A | A | A | 82 | 167 | 242 | 155 | 10 | 10 | RF | A | 168 | 206 | 154 | 124 | 16 | 135 | RF | A | A | 弯曲，停用
136 | WM14-081 | P | 9.57 | A | 9.0 | A | A | A | A | A | A | 82 | 167 | 250 | 155 | 10 | 11 | RF | A | 167 | 205 | 155 | 123 | 16 | 135 | RF | A | A
137 | WM14-485 | P | 9.67 | A | 9.4 | A | A | A | A | A | A | 82 | 167 | 249 | 155 | 11 | 11 | A | A | 168 | 214 | 155 | 123 | 15 | 135 | SD | A | A
138 | WM14-376 | P | 9.50 | A | 8.8 | A | A | A | A | A | A | 82 | 167 | 250 | 155 | 10 | 10 | RF | A | 167 | 215 | 154 | 123 | 15 | 135 | RF | A | A
139 | XD13-383 | P | 9.55 | A | 9.0 | A | A | A | A | A | A | 82 | 167 | 250 | 154 | 11 | 9 | RF | A | 167 | 287 | 155 | 124 | 15 | 135 | RF | A | HB
140 | XD13-870 | P | 9.53 | A | 9.1 | A | A | A | A | A | A | 82 | 166 | 242 | 155 | 10 | 9 | SD | A | 167 | 295 | 154 | 123 | 16 | 135 | A | A | HB
141 | XD13-1435 | P | 9.57 | A | 9.2 | A | A | A | A | A | A | 82 | 166 | 240 | 154 | 10 | 9 | A | A | 166 | 275 | 155 | 122 | 17 | 135 | RF | A | HB
142 | XD13-635 | P | 9.51 | A | 9.1 | A | A | A | A | A | A | 82 | 167 | 250 | 155 | 10 | 9 | RF | A | 168 | 290 | 154 | 124 | 16 | 135 | SD | A | HB
143 | XD13-1145 | P | 9.64 | A | 9.0 | A | A | A | A | A | A | 82 | 167 | 250 | 155 | 11 | 8 | RF | A | 168 | 286 | 155 | 124 | 15 | 135 | SD | A | HB
144 | XD13-1252 | P | 9.66 | A | 9.3 | A | A | A | A | A | A | 82 | 167 | 250 | 155 | 10 | 9 | RF | A | 168 | 290 | 154 | 124 | 15 | 135 | RF | A | HB
145 | XD13-982 | P | 9.63 | A | 8.8 | A | A | A | A | A | A | 82 | 168 | 240 | 155 | 10 | 9 | RF | A | 168 | 279 | 155 | 123 | 17 | 135 | RF | A | HB
146 | XD13-420 | P | 9.54 | A | 9.2 | A | A | A | A | A | A | 82 | 165 | 250 | 155 | 10 | 7 | A | A | 168 | 275 | 155 | 124 | 17 | 135 | A | A | HB
147 | WM14-060 | P | 9.67 | A | 9.5 | A | A | A | A | A | A | 82 | 165 | 252 | 154 | 11 | 10 | RF | A | 165 | 217 | 155 | 123 | 14.7 | 135 | RF | A | HB
148 | WM14-607 | P | 9.57 | A | 9.3 | A | A | A | A | A | A | 82 | 165 | 253 | 155 | 10 | 10 | RF | A | 165 | 220 | 154 | 123 | 14.5 | 135 | RF | A | HB
149 | WM14-145 | P | 9.67 | A | 9.4 | A | A | A | A | A | A | 82 | 165 | 250 | 155 | 10 | 11 | SD | A | 166 | 205 | 155 | 124 | 15 | 135 | RF | A | HB
150 | WM14-332 | P | 9.52 | A | 9.0 | A | A | A | A | A | A | 82 | 165 | 252 | 154 | 10 | 11 | RF | A | 166 | 209 | 154 | 123 | 16 | 135 | RF | A | HB
CODE：代号 NDT-无损检测 NonDestructive Testing RF-磨台肩 Refacing SD-台肩损坏 Shoulder damage A-合格Accept M -挤扁Mash C-裂纹 Crack VTI-螺纹外观检验 Visual Thread Inspection HB-焊耐磨带HARDBANDING TD-螺纹损坏Thread damage B-弯曲Bent P-腐蚀坑Pitting W-刺穿Washout S-报废 Scrap TE-丝扣拉长Thread elongation N/A-不适用Not applicable BB-母扣涨大Box Belled 检验员INSPECTOR ：朱山山

## 钻杆封面A
钻井事业部综合管理体系
|  |  | 记录编号: | [7 empty] | 版本号:
|  |  | L3.3-SZSYGJ-OPR-W/001-R001 | [7 empty] | 2.0
|  |  | 记录名称: | [7 empty] | 日期:
|  |  | 钻杆检验报告 | [7 empty] | 2015-04-01
钻杆检验报告
客户CUSTOMER |  |  | NH5 |  |  |  | 报告编号Report NO |  |  |  | DP-2018-02(SZ)
委托单号Order NO |  |  | SZSYGJ-18-07 |  |  |  | 检验时间(开始--完工）DATE |  |  |  | 2018年1月10日--2018年1月16日
检验标准PECTION TANDARD |  |  | Q/HS YF 011-2013 |  |  |  | 工作地点LOCATION |  |  |  | 深圳石油工具基地
管体外径 O.D | 接头外径 TOOL JOINT OD |  | 接头内径 I.D |  | 扣 型 CONNECTION |  | 壁 厚 WALL HICKNESS |  | 长 度 RANGE |  | 钢 级 GRADE |  | 内涂层 COATED
5" | 168 |  | 82 |  | NC50 |  | 9.19 |  | R2 |  | S-135 |  | A
级别 CLASS | 条数 PIECES | 磨台肩 REFACING |  | 需车修丝扣 CONNECTION NEEDS THREAD RECUTTING |  | 需校直 PIPE NEEDS STRAIGHTENING 条PIECE |  |  | 接头需加 焊耐磨带 BOX NEEDS HARDBAND 条PIECE |  | 管体防腐 PIPE NEEDS CORROSION PROTECTION 条PIECE |  | 备注 COMMENT
|  | 公头 PIN | 母头 BOX | 公头 PIN | 母头 BOX
P | 141 | 76 | 99 | 47 | 22 |  |  |  | 99
2
3
报废SCRAP
合计TOTAL | 141 | 76 | 99 | 47 | 22 |  |  |  | 99
检验项目/Inspection Item | [5 empty] | 管体状况标识环带/Tube Condition Bands
[6 empty] | 级别Class |  |  | 数量Number |  |  | 颜色Color
尺寸测量 Dimensional Inspection |  |  |  |  | √ | 优级Premium |  |  | 2 |  |  | 白色White
管体电磁探伤 EMI Body Inspection |  |  |  |  | √ | 二级Class2 |  |  | 1 |  |  | 黄色Yellow
正直度检查 Straightness Inspection |  |  |  |  | √ | 报废Scrap |  |  | 1 |  |  | 红色Red
螺纹磁粉探伤 Blacklight Connection |  |  |  |  | √ | 接头与管体的最低要求/Tool Joint＆Tube Body Minimum Requirements（mm）
壁厚测量(10点） UT Wall Thickness Inspection |  |  |  |  | √ | 级别 Class |  | 最小外径 Min. OD | 最大内径 Max. ID | 台肩宽度 Min.Shoulder |  | 管体壁厚 Min.Wall | 管体外径
[13 empty] | MIN | MAX
目检/螺纹规检查接头 Visual/Profile Gauge Conn. |  |  |  |  | √ | 优级 Premium |  | 160.34 | 86.52 | 11.51 |  | 7.37 | 123.19 | 130.81
[6 empty] | 二级 Class2 |  | 157.16 | 92.08 | 9.92 |  | 6.43 | 121.92 | 132.08
卡瓦、加厚区磁粉探伤 MPI Slip、Upset Area Inspection |  |  |  |  | √
接头状况标识环带/Tool Joints Condition Bands
卡瓦、加厚区超声探伤 UT Slip、Upset Area Inspection |  |  |  |  | √ | 合格Accepted |  | 修理Repair |  |  | 需加焊耐磨带BOX NEEDSHARDBAND
[6 empty] | 白色White |  | 红 色Red |  |  | 黄 色Y ellow
检验员 Inspector by: |  | 朱山山 |  |  |  | 审核 Reviewed by: |  |  |  | 陈堪贝
资质证书及编号 Qualification Certificate Number: |  | CCS-2015-MT-II-717 |  |  |  | 资质证书及编号 Qualification Certificate Number: |  |  |  | ChsNDT 44075536750MT
钻井事业部综合管理体系
|  |  | 记录编号: | [7 empty] | 版本号:
|  |  | L3.3-SZSYGJ-OPR-W/001-R001 | [7 empty] | 2.0
|  |  | 记录名称: | [7 empty] | 日期:
|  |  | 钻杆检验报告 | [7 empty] | 2015-04-01
钻杆检验设备情况
荧光磁粉探伤/MT INSPECTION
黑光灯型号/编号BlacklightEquipment Type & No. | [9 empty] | D-10C
黑光强度/Blacklight Intensity | [9 empty] | 1000uw/c㎡
可见光强度/Visible Light Intensity | [9 empty] | 21 lux
磁粉浓度/Magnetic particle concentration | [9 empty] | 0.4ml/100ml
线圈型号/编号/Ultrasonc Instrumenters Type & No | [9 empty] | PL-10
磁场强度/Magnetic Intensity: | [9 empty] | 8400NI
灵敏度试片/Sensitivity test piece | [9 empty] | A型试片（30/100）
电磁设备型号/编号EMI Unit Type & No. | [9 empty] | VEDAQ2000-CTM
超声波检测/UT INSPECTION
超声波设备型号/编号Ultrasonc Instrumenters Type & No | [9 empty] | ISONIC 2008
探头晶片尺寸/Chip size | [9 empty] | 27x50mm
探头角度/Angle | [9 empty] | 70°
探头频率/Transducer frequency | [9 empty] | 1.5 MHz
耦合剂类型/Ultrascan couplant | [9 empty] | 机油
超声波样管/Field reference standard | [9 empty] | 5"
测厚设备/TICKNESS INSTRUMENTERS
测厚仪设备型号/编号Tickness Instrumenters Type & No | [9 empty] | DM5E
探头频率/Transducer frequency | [9 empty] | 5MHz
标准试块/Standard test block | [9 empty] | 阶梯试块
电磁探伤/EMI
电磁设备型号/编号EMI Unit Type & No. | [9 empty] | VEDAQ2000-CTM
标准管/Standard pipe | [9 empty] | 5"
检验员 Inspector by: | [5 empty] | 朱山山
资质证书及编号 Qualification Certificate Number: | [5 empty] | CCS-2015-MT-II-717
Note on M63: 3-1/2" 6000 NI 5" 7800 NI 5-1/2" 8400 NI 5-7/8" 8400 NI 6-5/6" 9600 NI

## 钻杆报告A
钻井事业部综合管理体系
[5 empty] | 记录编号: | [15 empty] | 版本号:
[5 empty] | L3.3-SZSYGJ-OPR-W/001-R001 | [15 empty] | 2.0
[5 empty] | 记录名称： | [15 empty] | 日期：
[5 empty] | 钻杆检验报告 | [15 empty] | 2015-04-01
钻杆检验报告
客户CUSTOMER：NH5 |  |  |  |  | 管体外径 O D：5" | [6 empty] | 报告编号(Report NO)：DP-2018-02(SZ)
|  |  |  | 管体 Body | [7 empty] | 公接头 Pin | [7 empty] | 母接头 Box | [8 empty] | 备注 Notes
序号 NO | 钢印号 Stamp | 级别 Class | 长度 Length (M) | 管体检查 Visual Body | 壁厚 WALL HICKNESS | 弯曲 Bent | 内涂层 COATED | 通径检查 Drif Test | 电磁探伤 EMI | 卡瓦/加厚区 Upset/Slip Area |  | 内径 ID (mm) | 外径 OD (mm) | 大钳工作区长度 Tong Space (mm) | 倒角直径 Bevel Diameter (mm) | 密封面宽度 Seal Width (mm) | 公扣颈部长度 Pin Neck Length (mm) | 螺纹 Thread |  | 外径 OD (mm) | 大钳工作区长度 Tong Space (mm) | 倒角直径 Bevel Diameter (mm) | 母扣长度 Box Length (mm) | 镗孔 Counterbore |  | 螺纹 Thread |  | 耐磨带状况 Hardfacing ond
[10 empty] | MT | UT | [6 empty] | VTI | MT |  |  |  |  | 深度 Wall (mm) | 直径 Diameter (mm) | VTI | MT
1 | WM14-589 | P | 9.49 | A | 8.7 | A | A | A | A | A | A | 82 | 167 | 249 | 155 | 11 | 11 | RF | A | 167 | 220 | 155 | 124 | 15 | 135 | RF | A | HB
2 | WM14-352 | P | 9.48 | A | 8.6 | A | A | A | A | A | A | 82 | 166 | 249 | 154 | 11 | 11 | SD | A | 166 | 219 | 154 | 123 | 17 | 135 | RF | A | HB
3 | WM14-019 | P | 9.47 | A | 9.2 | A | A | A | A | A | A | 82 | 167 | 249 | 155 | 10 | 11 | RF | A | 166 | 208 | 155 | 124 | 17 | 135 | RF | A | HB
4 | WM14-569 | P | 9.51 | A | 9.1 | A | A | A | A | A | A | 82 | 166 | 251 | 155 | 10 | 10 | SD | A | 166 | 208 | 155 | 123 | 14 | 135 | TD | A | HB
5 | WM14-247 | P | 9.67 | A | 8.8 | A | A | A | A | A | A | 82 | 166 | 251 | 155 | 10 | 11 | SD | A | 166 | 215 | 154 | 124 | 14 | 135 | TD | A | A
6 | WM14-182 | P | 9.66 | A | 9.3 | A | A | A | A | A | A | 82 | 166 | 250 | 154 | 11 | 11 | SD | A | 166 | 205 | 154 | 124 | 17 | 135 | RF | A | HB
7 | WM14-391 | P | 9.57 | A | 8.9 | A | A | A | A | A | A | 82 | 167 | 251 | 155 | 10 | 11 | RF | A | 167 | 219 | 155 | 124 | 15 | 135 | RF | A | A
8 | WM14-579 | P | 9.57 | A | 8.8 | A | A | A | A | A | A | 82 | 167 | 251 | 155 | 10 | 11 | SD | A | 166 | 220 | 154 | 123 | 15 | 135 | A | A | HB
9 | WM14-194 | P | 9.67 | A | 9.1 | A | A | A | A | A | A | 82 | 166 | 250 | 155 | 11 | 11 | RF | A | 166 | 226 | 155 | 125 | 14 | 135 | TD | A | HB
10 | WM14-149 | P | 9.48 | A | 9.3 | A | A | A | A | A | A | 82 | 167 | 239 | 155 | 10 | 11 | SD | A | 166 | 217 | 154 | 124 | 15 | 135 | RF | A | A
11 | XD13-764 | P | 9.49 | A | 9.2 | A | A | A | A | A | A | 82 | 165 | 223 | 155 | 10 | 7 | RF | A | 166 | 287 | 155 | 123 | 17 | 135 | RF | A | HB
12 | XD13-1475 | P | 9.51 | A | 9.4 | A | A | A | A | A | A | 82 | 166 | 246 | 155 | 10 | 10 | RF | A | 165 | 292 | 155 | 123 | 15 | 135 | A | A | HB
13 | XD13-991 | P | 9.63 | A | 9.1 | A | A | A | A | A | A | 82 | 167 | 234 | 155 | 10 | 10 | A | A | 166 | 294 | 154 | 125 | 15 | 135 | RF | A | HB
14 | XD13-261 | P | 9.56 | A | 8.8 | A | A | A | A | A | A | 82 | 165 | 236 | 155 | 10 | 8 | SD | A | 164 | 275 | 155 | 124 | 16 | 135 | RF | A | HB
15 | XD13-363 | P | 9.58 | A | 9.0 | A | A | A | A | A | A | 82 | 166 | 252 | 155 | 10 | 7 | RF | A | 165 | 298 | 155 | 123 | 16 | 135 | RF | A | HB
16 | WM14-473 | P | 9.54 | A | 8.0 | A | A | A | A | A | A | 82 | 166 | 250 | 154 | 10 | 10 | SD | A | 167 | 224 | 155 | 125 | 15 | 135 | RF | A | HB
17 | WM14-161 | P | 9.69 | A | 9.3 | A | A | A | A | A | A | 82 | 167 | 251 | 155 | 10 | 10 | SD | A | 166 | 222 | 154 | 124 | 15 | 135 | RF | A | HB
18 | WM14-122 | P | 9.67 | A | 9.2 | A | A | A | A | A | A | 82 | 167 | 250 | 155 | 10 | 10 | SD | A | 167 | 220 | 155 | 124 | 15 | 135 | RF | A | HB
19 | WM14-271 | P | 9.48 | A | 9.0 | A | A | A | A | A | A | 82 | 165 | 244 | 155 | 11 | 7 | SD | A | 168 | 216 | 154 | 124 | 14 | 135 | TD | A | A
20 | WM14-341 | P | 9.53 | A | 9.1 | A | A | A | A | A | A | 82 | 166 | 251 | 155 | 10 | 10 | SD | A | 166 | 206 | 154 | 123 | 16 | 135 | A | A | HB
21 | XD13-124 | P | 9.53 | A | 8.8 | A | A | A | A | A | A | 82 | 164 | 243 | 155 | 10 | 8 | SD | A | 164 | 285 | 155 | 124 | 16 | 135 | RF | A | HB
22 | XD13-415 | P | 9.55 | A | 8.9 | A | A | A | A | A | A | 82 | 167 | 244 | 155 | 11 | 8 | RF | A | 167 | 279 | 155 | 123 | 16 | 135 | RF | A | HB
23 | XD13-283 | P | 9.51 | A | 8.9 | A | A | A | A | A | A | 82 | 167 | 241 | 155 | 10 | 10 | SD | A | 167 | 287 | 154 | 125 | 16 | 135 | RF | A | A
24 | XD13-868 | P | 9.51 | A | 8.6 | A | A | A | A | A | A | 82 | 167 | 245 | 155 | 10 | 9 | RF | A | 166 | 287 | 155 | 124 | 16 | 135 | RF | A | HB
25 | XD13-365 | P | 9.56 | A | 8.7 | A | A | A | A | A | A | 82 | 166 | 253 | 154 | 11 | 7 | TD | A | 166 | 275 | 154 | 123 | 16 | 135 | A | A | HB
CODE：代号 NDT-无损检测 NonDestructive Testing RF-磨台肩 Refacing SD-台肩损坏 Shoulder damage A-合格Accept M -挤扁Mash C-裂纹 Crack VTI-螺纹外观检验 Visual Thread Inspection HB-焊耐磨带HARDBANDING TD-螺纹损坏Thread damage B-弯曲Bent P-腐蚀坑Pitting W-刺穿Washout S-报废 Scrap TE-丝扣拉长Thread elongation N/A-不适用Not applicable BB-母扣涨大Box Belled 检验员INSPECTOR ：朱山山
钻井事业部综合管理体系
[5 empty] | 记录编号: | [15 empty] | 版本号:
[5 empty] | L3.3-SZSYGJ-OPR-W/001-R001 | [15 empty] | 2.0
[5 empty] | 记录名称： | [15 empty] | 日期：
[5 empty] | 钻杆检验报告 | [15 empty] | 2015-04-01
钻杆检验报告
客户CUSTOMER：NH5 |  |  |  |  | 管体外径 O D：5" | [6 empty] | 报告编号(Report NO)：DP-2018-02(SZ)
|  |  |  | 管体 Body | [7 empty] | 公接头 Pin | [7 empty] | 母接头 Box | [8 empty] | 备注 Notes
序号 NO | 钢印号 Stamp | 级别 Class | 长度 Length (M) | 管体检查 Visual Body | 壁厚 WALL HICKNESS | 弯曲 Bent | 内涂层 COATED | 通径检查 Drif Test | 电磁探伤 EMI | 卡瓦/加厚区 Upset/Slip Area |  | 内径 ID (mm) | 外径 OD (mm) | 大钳工作区长度 Tong Space (mm) | 倒角直径 Bevel Diameter (mm) | 密封面宽度 Seal Width (mm) | 公扣颈部长度 Pin Neck Length (mm) | 螺纹 Thread |  | 外径 OD (mm) | 大钳工作区长度 Tong Space (mm) | 倒角直径 Bevel Diameter (mm) | 母扣长度 Box Length (mm) | 镗孔 Counterbore |  | 螺纹 Thread |  | 耐磨带状况 Hardfacing ond
[10 empty] | MT | UT | [6 empty] | VTI | MT |  |  |  |  | 深度 Wall (mm) | 直径 Diameter (mm) | VTI | MT
26 | XD13-845 | P | 9.51 | A | 9.1 | A | A | A | A | A | A | 82 | 165 | 240 | 155 | 11 | 8 | RF | A | 167 | 288 | 155 | 124 | 16 | 135 | RF | A | HB
27 | XD13-837 | P | 9.52 | A | 8.4 | A | A | A | A | A | A | 82 | 166 | 251 | 154 | 11 | 8 | SD | A | 166 | 290 | 154 | 123 | 16 | 135 | A | A | HB
28 | XD13-632 | P | 9.52 | A | 8.9 | A | A | A | A | A | A | 82 | 166 | 246 | 155 | 10 | 8 | RF | A | 164 | 290 | 155 | 124 | 16 | 135 | RF | A | HB
29 | NH5-02 | P | 9.51 | A | 9.0 | A | A | A | A | A | A | 82 | 166 | 251 | 155 | 10 | 10 | SD | A | 167 | 210 | 155 | 123 | 17 | 135 | RF | A | A
30 | XD13-1254 | P | 9.62 | A | 9.2 | A | A | A | A | A | A | 82 | 166 | 250 | 155 | 10 | 7 | A | A | 166 | 290 | 154 | 124 | 16 | 135 | RF | A | HB
31 | XD13-1438 | P | 9.51 | A | 8.9 | A | A | A | A | A | A | 82 | 166 | 249 | 154 | 11 | 9 | RF | A | 166 | 277 | 154 | 124 | 16 | 135 | A | A | HB
33 | XD13-1016 | P | 9.64 | A | 9.1 | A | A | A | A | A | A | 82 | 167 | 241 | 155 | 10 | 8 | RF | A | 167 | 283 | 154 | 123 | 16 | 135 | RF | A | HB
34 | XD13-1147 | P | 9.61 | A | 9.1 | A | A | A | A | A | A | 82 | 166 | 241 | 155 | 11 | 8 | RF | A | 166 | 275 | 155 | 125 | 17 | 135 | RF | A | HB
35 | XD13-937 | P | 9.62 | A | 9.5 | A | A | A | A | A | A | 82 | 166 | 239 | 155 | 10 | 7 | RF | A | 166 | 283 | 154 | 124 | 16 | 135 | RF | A | HB
36 | XD13-1015 | P | 9.61 | A | 9.2 | A | A | A | A | A | A | 82 | 167 | 239 | 155 | 10 | 11 | A | A | 167 | 281 | 155 | 123 | 17 | 135 | RF | A | HB
37 | XD13-287 | P | 9.50 | A | 8.9 | A | A | A | A | A | A | 82 | 167 | 250 | 155 | 10 | 8 | SD | A | 167 | 281 | 155 | 123 | 16 | 135 | RF | A | HB
38 | XD13-1276 | P | 9.63 | A | 9.0 | A | A | A | A | A | A | 82 | 166 | 241 | 155 | 10 | 10 | SD | A | 166 | 297 | 154 | 125 | 16 | 135 | RF | A | HB
39 | D-08045EGS | P | 9.52 | A | 9.2 | A | A | A | A | A | A | 82 | 165 | 252 | 155 | 10 | 8 | RF | A | 164 | 208 | 155 | 124 | 16 | 135 | RF | A | HB
41 | XD13-1282 | P | 9.59 | A | 9.2 | A | A | A | A | A | A | 82 | 167 | 232 | 154 | 10 | 12 | SD | A | 167 | 285 | 155 | 125 | 16 | 135 | A | A | HB
42 | XD13-955 | P | 9.62 | A | 9.2 | A | A | A | A | A | A | 82 | 167 | 243 | 155 | 10 | 11 | RF | A | 166 | 290 | 154 | 124 | 15 | 135 | RF | A | HB
43 | XD13-1034 | P | 9.61 | A | 9.3 | A | A | A | A | A | A | 82 | 167 | 235 | 155 | 10 | 10 | RF | A | 167 | 286 | 155 | 124 | 16 | 135 | RF | A | A
44 | XD13-989 | P | 9.62 | A | 9.0 | A | A | A | A | A | A | 82 | 167 | 236 | 155 | 11 | 9 | RF | A | 167 | 285 | 154 | 124 | 16 | 135 | RF | A | A
45 | XD13-131A | P | 9.62 | A | 8.8 | A | A | A | A | A | A | 82 | 167 | 255 | 155 | 10 | 9 | TD | A | 166 | 274 | 154 | 123 | 17 | 135 | RF | A | HB
46 | WM14-279 | P | 9.50 | A | 8.9 | A | A | A | A | A | A | 82 | 167 | 250 | 155 | 10 | 11 | A | A | 167 | 220 | 155 | 124 | 14 | 135 | TD | A | A
47 | WM14-221 | P | 9.55 | A | 9.5 | A | A | A | A | A | A | 82 | 166 | 252 | 155 | 11 | 11 | RF | A | 167 | 222 | 155 | 123 | 14 | 135 | TD | A | HB
48 | WM14-488 | P | 9.55 | A | 9.0 | A | A | A | A | A | A | 82 | 166 | 248 | 155 | 10 | 10 | SD | A | 167 | 222 | 154 | 125 | 15 | 135 | RF | A | HB
49 | WM14-455 | P | 9.67 | A | 9.2 | A | A | A | A | A | A | 82 | 167 | 243 | 155 | 10 | 10 | SD | A | 167 | 221 | 155 | 124 | 17 | 135 | SD | A | HB
50 | WM14-527 | P | 9.53 | A | 9.5 | A | A | A | A | A | A | 82 | 161 | 221 | 154 | 11 | 7 | RF | A | 167 | 220 | 154 | 123 | 15 | 135 | RF | A | HB
CODE：代号 NDT-无损检测 NonDestructive Testing RF-磨台肩 Refacing SD-台肩损坏 Shoulder damage A-合格Accept M -挤扁Mash C-裂纹 Crack VTI-螺纹外观检验 Visual Thread Inspection HB-焊耐磨带HARDBANDING TD-螺纹损坏Thread damage B-弯曲Bent P-腐蚀坑Pitting W-刺穿Washout S-报废 Scrap TE-丝扣拉长Thread elongation N/A-不适用Not applicable BB-母扣涨大Box Belled 检验员INSPECTOR ：朱山山
钻井事业部综合管理体系
[5 empty] | 记录编号: | [15 empty] | 版本号:
[5 empty] | L3.3-SZSYGJ-OPR-W/001-R001 | [15 empty] | 2.0
[5 empty] | 记录名称： | [15 empty] | 日期：
[5 empty] | 钻杆检验报告 | [15 empty] | 2015-04-01
钻杆检验报告
客户CUSTOMER：NH5 |  |  |  |  | 管体外径 O D：5" | [6 empty] | 报告编号(Report NO)：DP-2018-02(SZ)
|  |  |  | 管体 Body | [7 empty] | 公接头 Pin | [7 empty] | 母接头 Box | [8 empty] | 备注 Notes
序号 NO | 钢印号 Stamp | 级别 Class | 长度 Length (M) | 管体检查 Visual Body | 壁厚 WALL HICKNESS | 弯曲 Bent | 内涂层 COATED | 通径检查 Drif Test | 电磁探伤 EMI | 卡瓦/加厚区 Upset/Slip Area |  | 内径 ID (mm) | 外径 OD (mm) | 大钳工作区长度 Tong Space (mm) | 倒角直径 Bevel Diameter (mm) | 密封面宽度 Seal Width (mm) | 公扣颈部长度 Pin Neck Length (mm) | 螺纹 Thread |  | 外径 OD (mm) | 大钳工作区长度 Tong Space (mm) | 倒角直径 Bevel Diameter (mm) | 母扣长度 Box Length (mm) | 镗孔 Counterbore |  | 螺纹 Thread |  | 耐磨带状况 Hardfacing ond
[10 empty] | MT | UT | [6 empty] | VTI | MT |  |  |  |  | 深度 Wall (mm) | 直径 Diameter (mm) | VTI | MT
51 | WM14-584 | P | 9.58 | A | 9.5 | A | A | A | A | A | A | 82 | 166 | 250 | 155 | 10 | 11 | RF | A | 165 | 224 | 155 | 124 | 15 | 135 | RF | A | HB
52 | WM14-377 | P | 9.56 | A | 8.7 | A | A | A | A | A | A | 82 | 166 | 250 | 154 | 11 | 11 | RF | A | 167 | 220 | 154 | 123 | 15 | 135 | RF | A | HB
53 | WM14-146 | P | 9.67 | A | 8.7 | A | A | A | A | A | A | 82 | 167 | 249 | 155 | 10 | 10 | RF | A | 167 | 217 | 155 | 124 | 16 | 135 | RF | A | HB
54 | WM14-409 | P | 9.54 | A | 9.3 | A | A | A | A | A | A | 82 | 167 | 249 | 155 | 11 | 11 | RF | A | 167 | 219 | 155 | 123 | 15 | 135 | RF | A | HB
55 | WM14-056 | P | 9.50 | A | 9.0 | A | A | A | A | A | A | 82 | 167 | 251 | 155 | 10 | 10 | RF | A | 167 | 210 | 155 | 124 | 15 | 135 | RF | A | HB
56 | WM14-637 | P | 9.50 | A | 9.0 | A | A | A | A | A | A | 82 | 167 | 248 | 155 | 11 | 11 | TD | A | 167 | 215 | 154 | 124 | 15 | 135 | RF | A | HB
57 | WM14-619 | P | 9.56 | A | 9.3 | A | A | A | A | A | A | 82 | 167 | 249 | 154 | 10 | 10 | SD | A | 167 | 219 | 155 | 124 | 15 | 135 | RF | A | HB
58 | WM14-035 | P | 9.53 | A | 9.2 | A | A | A | A | A | A | 82 | 167 | 250 | 155 | 10 | 10 | RF | A | 167 | 218 | 154 | 123 | 15 | 135 | RF | A | HB
59 | WM14-620 | P | 9.55 | A | 8.8 | A | A | A | A | A | A | 82 | 166 | 250 | 155 | 11 | 11 | RF | A | 167 | 217 | 155 | 125 | 15 | 135 | TD | A | A
60 | WM14-253 | P | 9.49 | A | 9.2 | A | A | A | A | A | A | 82 | 166 | 250 | 155 | 10 | 11 | SD | A | 167 | 217 | 155 | 124 | 15 | 135 | RF | A | A
61 | XD13-1335 | P | 9.62 | A | 8.7 | A | A | A | A | A | A | 82 | 167 | 236 | 155 | 10 | 8 | TD | A | 167 | 285 | 155 | 123 | 16 | 135 | RF | A | HB
63 | WM14-557 | P | 9.66 | A | 9.5 | A | A | A | A | A | A | 82 | 167 | 242 | 155 | 10 | 10 | TD | A | 168 | 219 | 154 | 125 | 16 | 135 | RF | A | A
64 | WM14-033 | P | 9.51 | A | 9.2 | A | A | A | A | A | A | 82 | 166 | 252 | 154 | 11 | 10 | SD | A | 167 | 213 | 155 | 124 | 16 | 135 | TD | A | HB
65 | WM14-445 | P | 9.50 | A | 9.2 | A | A | A | A | A | A | 82 | 167 | 247 | 155 | 10 | 10 | RF | A | 168 | 220 | 155 | 123 | 16 | 135 | TD | A | A
66 | XD13-419 | P | 9.51 | A | 8.8 | A | A | A | A | A | A | 82 | 168 | 245 | 154 | 10 | 9 | RF | A | 168 | 280 | 155 | 125 | 17 | 135 | RF | A | A
68 | WM13-834B | P | 9.64 | A | 9.3 | A | A | A | A | A | A | 82 | 166 | 253 | 155 | 11 | 8 | RF | A | 167 | 218 | 155 | 124 | 16 | 135 | TD | A | A
70 | WM14-369 | P | 9.55 | A | 9.0 | A | A | A | A | A | A | 82 | 165 | 250 | 155 | 10 | 10 | RF | A | 167 | 220 | 155 | 123 | 15 | 135 | RF | A | A
71 | WM14-556 | P | 9.67 | A | 8.9 | A | A | A | A | A | A | 82 | 166 | 250 | 155 | 10 | 10 | RF | A | 167 | 206 | 155 | 124 | 17 | 135 | RF | A | A
72 | XD13-249 | P | 9.52 | A | 9.2 | A | A | A | A | A | A | 82 | 167 | 246 | 154 | 11 | 8 | RF | A | 167 | 289 | 155 | 123 | 16 | 135 | RF | A | HB
74 | XD13-602 | P | 9.53 | A | 9.1 | A | A | A | A | A | A | 82 | 167 | 237 | 155 | 10 | 10 | RF | A | 167 | 283 | 155 | 124 | 16 | 135 | RF | A | A
75 | XD13-1389 | P | 9.59 | A | 8.6 | A | A | A | A | A | A | 82 | 167 | 242 | 154 | 10 | 7 | RF | A | 168 | 285 | 154 | 123 | 15 | 135 | RF | A | A
CODE：代号 NDT-无损检测 NonDestructive Testing RF-磨台肩 Refacing SD-台肩损坏 Shoulder damage A-合格Accept M -挤扁Mash C-裂纹 Crack VTI-螺纹外观检验 Visual Thread Inspection HB-焊耐磨带HARDBANDING TD-螺纹损坏Thread damage B-弯曲Bent P-腐蚀坑Pitting W-刺穿Washout S-报废 Scrap TE-丝扣拉长Thread elongation N/A-不适用Not applicable BB-母扣涨大Box Belled 检验员INSPECTOR ：朱山山
钻井事业部综合管理体系
[5 empty] | 记录编号: | [15 empty] | 版本号:
[5 empty] | L3.3-SZSYGJ-OPR-W/001-R001 | [15 empty] | 2.0
[5 empty] | 记录名称： | [15 empty] | 日期：
[5 empty] | 钻杆检验报告 | [15 empty] | 2015-04-01
钻杆检验报告
客户CUSTOMER：NH5 |  |  |  |  | 管体外径 O D：5" | [6 empty] | 报告编号(Report NO)：DP-2018-02(SZ)
|  |  |  | 管体 Body | [7 empty] | 公接头 Pin | [7 empty] | 母接头 Box | [8 empty] | 备注 Notes
序号 NO | 钢印号 Stamp | 级别 Class | 长度 Length (M) | 管体检查 Visual Body | 壁厚 WALL HICKNESS | 弯曲 Bent | 内涂层 COATED | 通径检查 Drif Test | 电磁探伤 EMI | 卡瓦/加厚区 Upset/Slip Area |  | 内径 ID (mm) | 外径 OD (mm) | 大钳工作区长度 Tong Space (mm) | 倒角直径 Bevel Diameter (mm) | 密封面宽度 Seal Width (mm) | 公扣颈部长度 Pin Neck Length (mm) | 螺纹 Thread |  | 外径 OD (mm) | 大钳工作区长度 Tong Space (mm) | 倒角直径 Bevel Diameter (mm) | 母扣长度 Box Length (mm) | 镗孔 Counterbore |  | 螺纹 Thread |  | 耐磨带状况 Hardfacing ond
[10 empty] | MT | UT | [6 empty] | VTI | MT |  |  |  |  | 深度 Wall (mm) | 直径 Diameter (mm) | VTI | MT
76 | XD13-745 | P | 9.51 | A | 9.0 | A | A | A | A | A | A | 82 | 167 | 251 | 155 | 10 | 9 | RF | A | 167 | 290 | 155 | 124 | 17 | 135 | RF | A | HB
77 | XD13-820 | P | 9.51 | A | 9.0 | A | A | A | A | A | A | 82 | 167 | 250 | 154 | 11 | 8 | RF | A | 167 | 295 | 154 | 123 | 16 | 135 | RF | A | HB
78 | XD13-156 | P | 9.58 | A | 8.6 | A | A | A | A | A | A | 82 | 167 | 246 | 155 | 10 | 10 | RF | A | 167 | 280 | 155 | 124 | 16 | 135 | RF | A | A
79 | XD13-1406 | P | 9.61 | A | 8.9 | A | A | A | A | A | A | 82 | 167 | 240 | 155 | 11 | 11 | RF | A | 167 | 288 | 155 | 123 | 16 | 135 | RF | A | HB
80 | XD13-327 | P | 9.54 | A | 9.0 | A | A | A | A | A | A | 82 | 167 | 232 | 155 | 10 | 10 | RF | A | 167 | 287 | 155 | 124 | 16 | 135 | RF | A | HB
81 | XD13-806 | P | 9.52 | A | 9.0 | A | A | A | A | A | A | 82 | 167 | 240 | 155 | 11 | 9 | RF | A | 167 | 296 | 154 | 124 | 15 | 135 | RF | A | HB
82 | XD13-674 | P | 9.53 | A | 9.1 | A | A | A | A | A | A | 82 | 167 | 241 | 154 | 10 | 9 | RF | A | 167 | 295 | 155 | 124 | 16 | 135 | RF | A | HB
83 | XD13-243 | P | 9.56 | A | 9.0 | A | A | A | A | A | A | 82 | 166 | 251 | 155 | 10 | 8 | RF | A | 167 | 286 | 154 | 123 | 17 | 135 | RF | A | HB
84 | XD13-617 | P | 9.51 | A | 9.1 | A | A | A | A | A | A | 82 | 167 | 245 | 155 | 11 | 9 | A | A | 167 | 295 | 155 | 125 | 15 | 135 | RF | A | HB
85 | XD13-1262 | P | 9.63 | A | 8.9 | A | A | A | A | A | A | 82 | 165 | 249 | 155 | 10 | 9 | TD | A | 166 | 272 | 155 | 124 | 17 | 135 | RF | A | HB
86 | WM14-073 | P | 9.49 | A | 9.3 | A | A | A | A | A | A | 82 | 166 | 223 | 155 | 10 | 10 | A | A | 166 | 188 | 155 | 123 | 17 | 135 | RF | A | HB
87 | WM14-020 | P | 9.52 | A | 9.2 | A | A | A | A | A | A | 82 | 165 | 252 | 155 | 11 | 10 | RF | A | 166 | 223 | 155 | 123 | 15 | 135 | RF | A | HB
88 | WM14-092 | P | 9.67 | A | 9.3 | A | A | A | A | A | A | 82 | 165 | 251 | 155 | 10 | 11 | RF | A | 165 | 225 | 154 | 125 | 15 | 135 | RF | A | HB
89 | WM14-472 | P | 9.55 | A | 9.2 | A | A | A | A | A | A | 82 | 166 | 250 | 154 | 11 | 11 | A | A | 167 | 221 | 155 | 124 | 16 | 135 | RF | A | HB
90 | WM14-551 | P | 9.56 | A | 9.1 | A | A | A | A | A | A | 82 | 166 | 251 | 155 | 10 | 10 | RF | A | 166 | 213 | 155 | 123 | 17 | 135 | SD | A | HB
91 | WM14-040 | P | 9.51 | A | 9.0 | A | A | A | A | A | A | 82 | 165 | 251 | 154 | 10 | 11 | RF | A | 166 | 204 | 155 | 125 | 17 | 135 | RF | A | HB
92 | WM14-155 | P | 9.69 | A | 9.3 | A | A | A | A | A | A | 82 | 166 | 249 | 155 | 10 | 10 | RF | A | 166 | 220 | 154 | 124 | 16 | 135 | RF | A | HB
93 | N5-1613 | P | 9.48 | A | 9.3 | A | A | A | A | A | A | 82 | 165 | 251 | 155 | 11 | 12 | SD | A | 165 | 221 | 155 | 124 | 17 | 135 | RF | A | HB
94 | WM14-577 | P | 9.56 | A | 9.4 | A | A | A | A | A | A | 82 | 166 | 250 | 155 | 10 | 10 | TD | A | 166 | 213 | 154 | 124 | 15 | 135 | RF | A | HB
95 | WM14-492 | P | 9.52 | A | 8.8 | A | A | A | A | A | A | 82 | 163 | 249 | 155 | 10 | 10 | TD | A | 168 | 222 | 155 | 123 | 15 | 135 | RF | A | HB
96 | WM14-525 | P | 9.57 | A | 9.1 | A | A | A | A | A | A | 82 | 165 | 247 | 155 | 10 | 8 | RF | A | 166 | 225 | 155 | 124 | 15 | 135 | RF | A | HB
97 | WM14-245 | P | 9.54 | A | 9.2 | A | A | A | A | A | A | 82 | 166 | 250 | 154 | 11 | 12 | RF | A | 167 | 210 | 155 | 123 | 15 | 135 | TD | A | A
98 | XD13-223 | P | 9.53 | A | 9.1 | A | A | A | A | A | A | 82 | 167 | 240 | 155 | 10 | 9 | RF | A | 167 | 294 | 154 | 125 | 16 | 135 | RF | A | HB
99 | XD13-305 | P | 9.56 | A | 9.2 | A | A | A | A | A | A | 82 | 167 | 236 | 155 | 10 | 8 | A | A | 168 | 272 | 155 | 124 | 17 | 135 | RF | A | A
100 | WM14-304 | P | 9.48 | A | 8.9 | A | A | A | A | A | A | 82 | 165 | 251 | 154 | 10 | 12 | TD | A | 167 | 215 | 154 | 123 | 17 | 135 | A | A | HB
CODE：代号 NDT-无损检测 NonDestructive Testing RF-磨台肩 Refacing SD-台肩损坏 Shoulder damage A-合格Accept M -挤扁Mash C-裂纹 Crack VTI-螺纹外观检验 Visual Thread Inspection HB-焊耐磨带HARDBANDING TD-螺纹损坏Thread damage B-弯曲Bent P-腐蚀坑Pitting W-刺穿Washout S-报废 Scrap TE-丝扣拉长Thread elongation N/A-不适用Not applicable BB-母扣涨大Box Belled 检验员INSPECTOR ：朱山山
钻井事业部综合管理体系
[5 empty] | 记录编号: | [15 empty] | 版本号:
[5 empty] | L3.3-SZSYGJ-OPR-W/001-R001 | [15 empty] | 2.0
[5 empty] | 记录名称： | [15 empty] | 日期：
[5 empty] | 钻杆检验报告 | [15 empty] | 2015-04-01
钻杆检验报告
客户CUSTOMER：NH5 |  |  |  |  | 管体外径 O D：5" | [6 empty] | 报告编号(Report NO)：DP-2018-02(SZ)
|  |  |  | 管体 Body | [7 empty] | 公接头 Pin | [7 empty] | 母接头 Box | [8 empty] | 备注 Notes
序号 NO | 钢印号 Stamp | 级别 Class | 长度 Length (M) | 管体检查 Visual Body | 壁厚 WALL HICKNESS | 弯曲 Bent | 内涂层 COATED | 通径检查 Drif Test | 电磁探伤 EMI | 卡瓦/加厚区 Upset/Slip Area |  | 内径 ID (mm) | 外径 OD (mm) | 大钳工作区长度 Tong Space (mm) | 倒角直径 Bevel Diameter (mm) | 密封面宽度 Seal Width (mm) | 公扣颈部长度 Pin Neck Length (mm) | 螺纹 Thread |  | 外径 OD (mm) | 大钳工作区长度 Tong Space (mm) | 倒角直径 Bevel Diameter (mm) | 母扣长度 Box Length (mm) | 镗孔 Counterbore |  | 螺纹 Thread |  | 耐磨带状况 Hardfacing ond
[10 empty] | MT | UT | [6 empty] | VTI | MT |  |  |  |  | 深度 Wall (mm) | 直径 Diameter (mm) | VTI | MT
108 | WM14-171 | P | 9.53 | A | 8.9 | A | A | A | A | A | A | 82 | 167 | 248 | 155 | 10 | 9 | RF | A | 167 | 221 | 154 | 123 | 15 | 135 | A | A | HB
109 | WM14-223 | P | 9.50 | A | 8.9 | A | A | A | A | A | A | 82 | 167 | 250 | 155 | 11 | 12 | SD | A | 166 | 215 | 155 | 125 | 14.5 | 135 | A | A | A
111 | WM14-587 | P | 9.54 | A | 9.3 | A | A | A | A | A | A | 82 | 166 | 250 | 155 | 10 | 10 | SD | A | 167 | 220 | 154 | 123 | 15 | 135 | RF | A | HB
112 | NH5-005 | P | 9.51 | A | 9.2 | A | A | A | A | A | A | 82 | 167 | 250 | 155 | 11 | 10 | A | A | 168 | 200 | 155 | 123 | 17 | 135 | SD | A | A
113 | WM14-093 | P | 9.55 | A | 9.1 | A | A | A | A | A | A | 82 | 167 | 250 | 155 | 10 | 10 | SD | A | 166 | 220 | 154 | 125 | 14.7 | 135 | A | A | HB
114 | WM14-524 | P | 9.57 | A | 9.1 | A | A | A | A | A | A | 82 | 166 | 239 | 154 | 11 | 10 | A | A | 168 | 215 | 155 | 124 | 14.8 | 135 | RF | A | HB
115 | WM14-261 | P | 9.50 | A | 8.6 | A | A | A | A | A | A | 82 | 167 | 249 | 155 | 10 | 10 | RF | A | 168 | 220 | 155 | 123 | 14.6 | 135 | RF | A | HB
116 | WM14-448 | P | 9.54 | A | 9.3 | A | A | A | A | A | A | 82 | 166 | 251 | 154 | 10 | 10 | SD | A | 167 | 190 | 155 | 125 | 15 | 135 | RF | A | A
117 | WM14-039 | P | 9.50 | A | 9.1 | A | A | A | A | A | A | 82 | 167 | 248 | 155 | 10 | 11 | TD | A | 165 | 220 | 154 | 124 | 14.8 | 135 | RF | A | HB
118 | WM14-570 | P | 9.50 | A | 9.2 | A | A | A | A | A | A | 82 | 167 | 248 | 155 | 11 | 11 | RF | A | 167 | 220 | 155 | 124 | 15 | 135 | RF | A | HB
119 | WM14-157 | P | 9.57 | A | 9.5 | A | A | A | A | A | A | 82 | 167 | 249 | 155 | 10 | 12 | TD | A | 167 | 220 | 154 | 124 | 15 | 135 | A | A | HB
120 | WM14-508 | P | 9.56 | A | 9.3 | A | A | A | A | A | A | 82 | 167 | 250 | 155 | 10 | 10 | A | A | 168 | 214 | 155 | 123 | 14.8 | 135 | RF | A | A
121 | WM14-305 | P | 9.52 | A | 8.9 | A | A | A | A | A | A | 82 | 167 | 250 | 155 | 10 | 10 | SD | A | 167 | 205 | 155 | 124 | 16.5 | 135 | RF | A | A
122 | WM14-456 | P | 9.65 | A | 9.0 | A | A | A | A | A | A | 82 | 167 | 250 | 154 | 11 | 10 | RF | A | 167 | 210 | 155 | 123 | 16.8 | 135 | A | A | A
123 | WM14-517 | P | 9.57 | A | 9.3 | A | A | A | A | A | A | 82 | 167 | 247 | 155 | 10 | 11 | A | A | 167 | 210 | 154 | 125 | 15.5 | 135 | RF | A | A
124 | NH5-004 | P | 9.53 | A | 9.3 | A | A | A | A | A | A | 82 | 166 | 250 | 155 | 10 | 10 | RF | A | 167 | 213 | 155 | 124 | 15 | 135 | TD | A | A
125 | WM14-067 | P | 9.52 | A | 8.8 | A | A | A | A | A | A | 82 | 167 | 248 | 154 | 10 | 10 | SD | A | 168 | 204 | 154 | 123 | 16 | 135 | RF | A | A
126 | WM14-425 | P | 9.52 | A | 9.0 | A | A | A | A | A | A | 82 | 166 | 248 | 155 | 10 | 10 | RF | A | 167 | 220 | 155 | 124 | 14.8 | 135 | RF | A | HB
127 | WM14-404 | P | 9.52 | A | 9.0 | A | A | A | A | A | A | 82 | 165 | 250 | 154 | 11 | 11 | A | A | 168 | 201 | 154 | 123 | 15.5 | 135 | A | A | A
129 | WM14-143 | P | 9.56 | A | 9.0 | A | A | A | A | A | A | 82 | 167 | 250 | 155 | 11 | 11 | A | A | 167 | 213 | 155 | 123 | 14.5 | 135 | RF | A | A
130 | WM14-507 | P | 9.68 | A | 9.1 | A | A | A | A | A | A | 82 | 167 | 250 | 155 | 10 | 10 | RF | A | 167 | 217 | 155 | 124 | 15 | 135 | TD | A | A
131 | WM14-444 | P | 9.68 | A | 8.4 | A | A | A | A | A | A | 82 | 168 | 250 | 155 | 11 | 10 | SD | A | 168 | 215 | 154 | 124 | 14.5 | 135 | RF | A | A
132 | WM14-422 | P | 9.52 | A | 9.3 | A | A | A | A | A | A | 82 | 167 | 250 | 154 | 10 | 11 | RF | A | 168 | 210 | 155 | 124 | 15 | 135 | A | A | A
133 | WM14-140 | P | 9.70 | A | 9.4 | A | A | A | A | A | A | 82 | 167 | 247 | 155 | 10 | 11 | RF | A | 167 | 214 | 154 | 123 | 15 | 135 | RF | A | A
134 | WM14-540 | P | 9.56 | A | 9.3 | A | A | A | A | A | A | 82 | 167 | 242 | 155 | 11 | 9 | RF | A | 167 | 219 | 155 | 125 | 15 | 135 | SD | A | A
CODE：代号 NDT-无损检测 NonDestructive Testing RF-磨台肩 Refacing SD-台肩损坏 Shoulder damage A-合格Accept M -挤扁Mash C-裂纹 Crack VTI-螺纹外观检验 Visual Thread Inspection HB-焊耐磨带HARDBANDING TD-螺纹损坏Thread damage B-弯曲Bent P-腐蚀坑Pitting W-刺穿Washout S-报废 Scrap TE-丝扣拉长Thread elongation N/A-不适用Not applicable BB-母扣涨大Box Belled 检验员INSPECTOR ：朱山山
钻井事业部综合管理体系
[5 empty] | 记录编号: | [15 empty] | 版本号:
[5 empty] | L3.3-SZSYGJ-OPR-W/001-R001 | [15 empty] | 2.0
[5 empty] | 记录名称： | [15 empty] | 日期：
[5 empty] | 钻杆检验报告 | [15 empty] | 2015-04-01
钻杆检验报告
客户CUSTOMER：NH5 |  |  |  |  | 管体外径 O D：5" | [6 empty] | 报告编号(Report NO)：DP-2018-02(SZ)
|  |  |  | 管体 Body | [7 empty] | 公接头 Pin | [7 empty] | 母接头 Box | [8 empty] | 备注 Notes
序号 NO | 钢印号 Stamp | 级别 Class | 长度 Length (M) | 管体检查 Visual Body | 壁厚 WALL HICKNESS | 弯曲 Bent | 内涂层 COATED | 通径检查 Drif Test | 电磁探伤 EMI | 卡瓦/加厚区 Upset/Slip Area |  | 内径 ID (mm) | 外径 OD (mm) | 大钳工作区长度 Tong Space (mm) | 倒角直径 Bevel Diameter (mm) | 密封面宽度 Seal Width (mm) | 公扣颈部长度 Pin Neck Length (mm) | 螺纹 Thread |  | 外径 OD (mm) | 大钳工作区长度 Tong Space (mm) | 倒角直径 Bevel Diameter (mm) | 母扣长度 Box Length (mm) | 镗孔 Counterbore |  | 螺纹 Thread |  | 耐磨带状况 Hardfacing ond
[10 empty] | MT | UT | [6 empty] | VTI | MT |  |  |  |  | 深度 Wall (mm) | 直径 Diameter (mm) | VTI | MT
136 | WM14-081 | P | 9.57 | A | 9.0 | A | A | A | A | A | A | 82 | 167 | 250 | 155 | 10 | 11 | RF | A | 167 | 205 | 155 | 123 | 16 | 135 | RF | A | A
137 | WM14-485 | P | 9.67 | A | 9.4 | A | A | A | A | A | A | 82 | 167 | 249 | 155 | 11 | 11 | A | A | 168 | 214 | 155 | 123 | 15 | 135 | SD | A | A
138 | WM14-376 | P | 9.50 | A | 8.8 | A | A | A | A | A | A | 82 | 167 | 250 | 155 | 10 | 10 | RF | A | 167 | 215 | 154 | 123 | 15 | 135 | RF | A | A
145 | XD13-982 | P | 9.63 | A | 8.8 | A | A | A | A | A | A | 82 | 168 | 240 | 155 | 10 | 9 | RF | A | 168 | 279 | 155 | 123 | 17 | 135 | RF | A | HB
147 | WM14-060 | P | 9.67 | A | 9.5 | A | A | A | A | A | A | 82 | 165 | 252 | 154 | 11 | 10 | RF | A | 165 | 217 | 155 | 123 | 14.7 | 135 | RF | A | HB
148 | WM14-607 | P | 9.57 | A | 9.3 | A | A | A | A | A | A | 82 | 165 | 253 | 155 | 10 | 10 | RF | A | 165 | 220 | 154 | 123 | 14.5 | 135 | RF | A | HB
149 | WM14-145 | P | 9.67 | A | 9.4 | A | A | A | A | A | A | 82 | 165 | 250 | 155 | 10 | 11 | SD | A | 166 | 205 | 155 | 124 | 15 | 135 | RF | A | HB
150 | WM14-332 | P | 9.52 | A | 9.0 | A | A | A | A | A | A | 82 | 165 | 252 | 154 | 10 | 11 | RF | A | 166 | 209 | 154 | 123 | 16 | 135 | RF | A | HB
69 | M9-738 | P | 9.51 | A | 9.0 | A | A | A | A | A | A | 82 | 167 | 243 | 155 | 10 | 9 | A | A | 167 | 213 | 154 | 124 | 17 | 135 | A | A | A
101 | XD13-137 | P | 9.55 | A | 9.5 | A | A | A | A | A | A | 82 | 167 | 248 | 155 | 10 | 8 | RF | A | 167 | 272 | 155 | 124 | 15 |  | SD | A | HB
102 | XD13-1135 | P | 9.64 | A | 8.7 | A | A | A | A | A | A | 82 | 166 | 250 | 154 | 11 | 8 | RF | A | 166 | 280 | 154 | 123 | 17 |  | A | A | HB
103 | XD13-1232 | P | 9.58 | A | 9.0 | A | A | A | A | A | A | 82 | 166 | 241 | 155 | 10 | 9 | RF | A | 166 | 291 | 155 | 124 | 16 |  | SD | A | HB
105 | XD13-634 | P | 9.52 | A | 8.9 | A | A | A | A | A | A | 82 | 166 | 241 | 155 | 10 | 10 | SD | A | 167 | 290 | 155 | 124 | 16 |  | RF | A | HB
107 | XD13-688 | P | 9.52 | A | 8.7 | A | A | A | A | A | A | 82 | 166 | 245 | 154 | 10 | 10 | SD | A | 166 | 280 | 155 | 124 | 16 |  | RF | A | HB
110 | WM14-046 | P | 9.53 | A | 8.8 | A | A | A | A | A | A | 82 | 166 | 245 | 155 | 10 | 10 | RF | A | 165 | 205 | 155 | 124 | 16 |  | A | A | HB
139 | XD13-383 | P | 9.55 | A | 9.0 | A | A | A | A | A | A | 82 | 167 | 250 | 154 | 11 | 9 | RF | A | 167 | 287 | 155 | 124 | 15 | 135 | RF | A | HB
140 | XD13-870 | P | 9.53 | A | 9.1 | A | A | A | A | A | A | 82 | 166 | 242 | 155 | 10 | 9 | SD | A | 167 | 295 | 154 | 123 | 16 | 135 | A | A | HB
141 | XD13-1435 | P | 9.57 | A | 9.2 | A | A | A | A | A | A | 82 | 166 | 240 | 154 | 10 | 9 | A | A | 166 | 275 | 155 | 122 | 17 | 135 | RF | A | HB
142 | XD13-635 | P | 9.51 | A | 9.1 | A | A | A | A | A | A | 82 | 167 | 250 | 155 | 10 | 9 | RF | A | 168 | 290 | 154 | 124 | 16 | 135 | SD | A | HB
143 | XD13-1145 | P | 9.64 | A | 9.0 | A | A | A | A | A | A | 82 | 167 | 250 | 155 | 11 | 8 | RF | A | 168 | 286 | 155 | 124 | 15 | 135 | SD | A | HB
144 | XD13-1252 | P | 9.66 | A | 9.3 | A | A | A | A | A | A | 82 | 167 | 250 | 155 | 10 | 9 | RF | A | 168 | 290 | 154 | 124 | 15 | 135 | RF | A | HB
146 | XD13-420 | P | 9.54 | A | 9.2 | A | A | A | A | A | A | 82 | 165 | 250 | 155 | 10 | 7 | A | A | 168 | 275 | 155 | 124 | 17 | 135 | A | A | HB
CODE：代号 NDT-无损检测 NonDestructive Testing RF-磨台肩 Refacing SD-台肩损坏 Shoulder damage A-合格Accept M -挤扁Mash C-裂纹 Crack VTI-螺纹外观检验 Visual Thread Inspection HB-焊耐磨带HARDBANDING TD-螺纹损坏Thread damage B-弯曲Bent P-腐蚀坑Pitting W-刺穿Washout S-报废 Scrap TE-丝扣拉长Thread elongation N/A-不适用Not applicable BB-母扣涨大Box Belled 检验员INSPECTOR ：朱山山

## 钻杆封面 B
钻井事业部综合管理体系
|  |  | 记录编号: | [7 empty] | 版本号:
|  |  | L3.3-SZSYGJ-OPR-W/001-R001 | [7 empty] | 2.0
|  |  | 记录名称: | [7 empty] | 日期:
|  |  | 钻杆检验报告 | [7 empty] | 2015-04-01
钻杆检验报告
客户CUSTOMER |  |  | NH5 |  |  |  | 报告编号Report NO |  |  |  | DP-2018-02(SZ)
委托单号Order NO |  |  | SZSYGJ-18-07 |  |  |  | 检验时间(开始--完工）DATE |  |  |  | 2018年1月10日--2018年1月16日
检验标准PECTION TANDARD |  |  | Q/HS YF 011-2013 |  |  |  | 工作地点LOCATION |  |  |  | 深圳石油工具基地
管体外径 O.D | 接头外径 TOOL JOINT OD |  | 接头内径 I.D |  | 扣 型 CONNECTION |  | 壁 厚 WALL HICKNESS |  | 长 度 RANGE |  | 钢 级 GRADE |  | 内涂层 COATED
5" | 168 |  | 82 |  | NC50 |  | 9.19 |  | R2 |  | S-135 |  | A
级别 CLASS | 条数 PIECES | 磨台肩 REFACING |  | 需车修丝扣 CONNECTION NEEDS THREAD RECUTTING |  | 需校直 PIPE NEEDS STRAIGHTENING 条PIECE |  |  | 接头需加 焊耐磨带 BOX NEEDS HARDBAND 条PIECE |  | 管体防腐 PIPE NEEDS CORROSION PROTECTION 条PIECE |  | 备注 COMMENT
|  | 公头 PIN | 母头 BOX | 公头 PIN | 母头 BOX
P
2 | 2
内涂层脱落 | 2 |  | 2 | 1 |  |  |  |  | 1
弯曲 | 3 | 3 | 3 |  |  | 3 |  |  | 2
报废SCRAP | 2
合计TOTAL | 9 | 3 | 5 | 1 | 4 | 3 |  |  | 4
检验项目/Inspection Item | [5 empty] | 管体状况标识环带/Tube Condition Bands
[6 empty] | 级别Class |  |  | 数量Number |  |  | 颜色Color
尺寸测量 Dimensional Inspection |  |  |  |  | √ | 优级Premium |  |  | 2 |  |  | 白色White
管体电磁探伤 EMI Body Inspection |  |  |  |  | √ | 二级Class2 |  |  | 1 |  |  | 黄色Yellow
正直度检查 Straightness Inspection |  |  |  |  | √ | 报废Scrap |  |  | 1 |  |  | 红色Red
螺纹磁粉探伤 Blacklight Connection |  |  |  |  | √ | 接头与管体的最低要求/Tool Joint＆Tube Body Minimum Requirements（mm）
壁厚测量(10点） UT Wall Thickness Inspection |  |  |  |  | √ | 级别 Class |  | 最小外径 Min. OD | 最大内径 Max. ID | 台肩宽度 Min.Shoulder |  | 管体壁厚 Min.Wall | 管体外径
[13 empty] | MIN | MAX
目检/螺纹规检查接头 Visual/Profile Gauge Conn. |  |  |  |  | √ | 优级 Premium |  | 160.34 | 86.52 | 11.51 |  | 7.37 | 123.19 | 130.81
[6 empty] | 二级 Class2 |  | 157.16 | 92.08 | 9.92 |  | 6.43 | 121.92 | 132.08
卡瓦、加厚区磁粉探伤 MPI Slip、Upset Area Inspection |  |  |  |  | √
接头状况标识环带/Tool Joints Condition Bands
卡瓦、加厚区超声探伤 UT Slip、Upset Area Inspection |  |  |  |  | √ | 合格Accepted |  | 修理Repair |  |  | 需加焊耐磨带BOX NEEDSHARDBAND
[6 empty] | 白色White |  | 红 色Red |  |  | 黄 色Y ellow
检验员 Inspector by: |  | 朱山山 |  |  |  | 审核 Reviewed by: |  |  |  | 陈堪贝
资质证书及编号 Qualification Certificate Number: |  | CCS-2015-MT-II-717 |  |  |  | 资质证书及编号 Qualification Certificate Number: |  |  |  | ChsNDT 44075536750MT
钻井事业部综合管理体系
|  |  | 记录编号: | [7 empty] | 版本号:
|  |  | L3.3-SZSYGJ-OPR-W/001-R001 | [7 empty] | 2.0
|  |  | 记录名称: | [7 empty] | 日期:
|  |  | 钻杆检验报告 | [7 empty] | 2015-04-01
钻杆检验设备情况
荧光磁粉探伤/MT INSPECTION
黑光灯型号/编号BlacklightEquipment Type & No. | [9 empty] | D-10C
黑光强度/Blacklight Intensity | [9 empty] | 1000uw/c㎡
可见光强度/Visible Light Intensity | [9 empty] | 21 lux
磁粉浓度/Magnetic particle concentration | [9 empty] | 0.4ml/100ml
线圈型号/编号/Ultrasonc Instrumenters Type & No | [9 empty] | PL-10
磁场强度/Magnetic Intensity: | [9 empty] | 8400NI
灵敏度试片/Sensitivity test piece | [9 empty] | A型试片（30/100）
电磁设备型号/编号EMI Unit Type & No. | [9 empty] | VEDAQ2000-CTM
超声波检测/UT INSPECTION
超声波设备型号/编号Ultrasonc Instrumenters Type & No | [9 empty] | ISONIC 2008
探头晶片尺寸/Chip size | [9 empty] | 27x50mm
探头角度/Angle | [9 empty] | 70°
探头频率/Transducer frequency | [9 empty] | 1.5 MHz
耦合剂类型/Ultrascan couplant | [9 empty] | 机油
超声波样管/Field reference standard | [9 empty] | 5"
测厚设备/TICKNESS INSTRUMENTERS
测厚仪设备型号/编号Tickness Instrumenters Type & No | [9 empty] | DM5E
探头频率/Transducer frequency | [9 empty] | 5MHz
标准试块/Standard test block | [9 empty] | 阶梯试块
电磁探伤/EMI
电磁设备型号/编号EMI Unit Type & No. | [9 empty] | VEDAQ2000-CTM
标准管/Standard pipe | [9 empty] | 5"
检验员 Inspector by: | [5 empty] | 朱山山
资质证书及编号 Qualification Certificate Number: | [5 empty] | CCS-2015-MT-II-717
Note on M65: 3-1/2" 6000 NI 5" 7800 NI 5-1/2" 8400 NI 5-7/8" 8400 NI 6-5/6" 9600 NI

## 钻杆报告B
钻井事业部综合管理体系
[5 empty] | 记录编号: | [15 empty] | 版本号:
[5 empty] | L3.3-SZSYGJ-OPR-W/001-R001 | [15 empty] | 2.0
[5 empty] | 记录名称： | [15 empty] | 日期：
[5 empty] | 钻杆检验报告 | [15 empty] | 2015-04-01
钻杆检验报告
客户CUSTOMER：NH5 |  |  |  |  | 管体外径 O D：5" | [6 empty] | 报告编号(Report NO)：DP-2018-02(SZ)
|  |  |  | 管体 Body | [7 empty] | 公接头 Pin | [7 empty] | 母接头 Box | [8 empty] | 备注 Notes
序号 NO | 钢印号 Stamp | 级别 Class | 长度 Length (M) | 管体检查 Visual Body | 壁厚 WALL HICKNESS | 弯曲 Bent | 内涂层 COATED | 通径检查 Drif Test | 电磁探伤 EMI | 卡瓦/加厚区 Upset/Slip Area |  | 内径 ID (mm) | 外径 OD (mm) | 大钳工作区长度 Tong Space (mm) | 倒角直径 Bevel Diameter (mm) | 密封面宽度 Seal Width (mm) | 公扣颈部长度 Pin Neck Length (mm) | 螺纹 Thread |  | 外径 OD (mm) | 大钳工作区长度 Tong Space (mm) | 倒角直径 Bevel Diameter (mm) | 母扣长度 Box Length (mm) | 镗孔 Counterbore |  | 螺纹 Thread |  | 耐磨带状况 Hardfacing ond
[10 empty] | MT | UT | [6 empty] | VTI | MT |  |  |  |  | 深度 Wall (mm) | 直径 Diameter (mm) | VTI | MT
32 | XD13-1101 | / | 9.63 | A | 8.7 | B | A | A | A | A | A | 82 | 166 | 251 | 155 | 10 | 7 | RF | A | 166 | 283 | 155 | 124 | 16 | 135 | RF | A | HB | 弯曲 停用
40 | P08-167 | / | 9.46 | A | 8.6 | A | N/A | A | A | A | A | 82 | 164 | 236 | 155 | 10 | 9 | SD | A | 165 | 204 | 155 | 123 | 16 | 135 | RF | A | HB | 内涂层脱落，停用
62 | N9-51 | 2 | 9.48 | A | 8.7 | A | A | A | A | A | A | 82 | 160 | 233 | 155 | 11 | 8 | A | A | 167 | 204 | 155 | 123 | 16 | 135 | A | A | A | 外径过小
67 | XD13-1007 | 2 | 9.57 | A | 7.3 | A | A | A | A | A | A | 82 | 167 | 244 | 155 | 10 | 8 | A | A | 167 | 280 | 154 | 124 | 17 | 135 | A | A | HB | 外径过小
73 | NH5-007 | / | 9.50 | A | 8.7 | A | N/A | A | A | A | A | 82 | 167 | 245 | 155 | 10 | 10 | A | A | 165 | 287 | 154 | 125 | 16 | 135 | RF | A | A | 内涂层脱落 停用
104 | XD13-840 | / | 9.52 | A | 8.8 | B | A | A | A | A | A | 82 | 167 | 240 | 155 | 11 | 9 | RF | A | 167 | 275 | 155 | 123 | 16 | 135 | RF | A | HB | 弯曲,停用
106 | XD13-268 | S | 9.56 | A | 9.1 | A | A | A | A | A | A | 82 | 166 | 228 | 155 | 11 | 9 | A | A | 166 | 280 | 154 | 124 | 17 | 135 | / | A | / | 挤扁/超声波缺陷
128 | WM14-383 | S | 9.68 | A | 9.0 | A | A | A | A | A | A | 82 | 167 | 250 | 155 | 10 | 10 | A | A | 167 | 295 | 155 | 124 | 17 | 135 | A | A | / | 耐磨带本体脱落
135 | WM14-024 | / | 9.52 | A | 9.3 | B | A | A | A | A | A | 82 | 167 | 242 | 155 | 10 | 10 | RF | A | 168 | 206 | 154 | 124 | 16 | 135 | RF | A | A | 弯曲，停用
CODE：代号 NDT-无损检测 NonDestructive Testing RF-磨台肩 Refacing SD-台肩损坏 Shoulder damage A-合格Accept M -挤扁Mash C-裂纹 Crack VTI-螺纹外观检验 Visual Thread Inspection HB-焊耐磨带HARDBANDING TD-螺纹损坏Thread damage B-弯曲Bent P-腐蚀坑Pitting W-刺穿Washout S-报废 Scrap TE-丝扣拉长Thread elongation N/A-不适用Not applicable BB-母扣涨大Box Belled 检验员INSPECTOR ：朱山山