## 钻杆封面
钻井事业部综合管理体系
|  |  | 记录编号: | [7 empty] | 版本号:
|  |  | L3.3-SZSYGJ-OPR-W/001-R001 | [7 empty] | 2.0
|  |  | 记录名称: | [7 empty] | 日期:
|  |  | 钻杆检验报告 | [7 empty] | 2015-04-01
钻杆检验报告
客户CUSTOMER |  |  | HZ25-3 |  |  |  | 报告编号Report NO |  |  |  | DS-2018-190(SZ)
委托单号Order NO |  |  | SZSYGJ-18-058 |  |  |  | 检验时间(开始--完工）DATE |  |  |  | 2018/8/28--2018/9/6
检验标准PECTION TANDARD |  |  | Q/HS YF 011-2013 |  |  |  | 工作地点LOCATION |  |  |  | 深圳石油工具基地
管体外径 O.D | 接头外径 TOOL JOINT OD |  | 接头内径 I.D |  | 扣 型 CONNECTION |  | 壁 厚 WALL HICKNESS |  | 长 度 RANGE |  | 钢 级 GRADE |  | 内涂层 COATED
5-1/2" | 177.8mm |  | 101.6mm |  | DSHT55 |  | 9.17mm |  | R2 |  | S-135 |  | A
级别 CLASS | 条数 PIECES | 磨台肩 REFACING |  | 需车修丝扣 CONNECTION NEEDS THREAD RECUTTING |  | 需校直 PIPE NEEDS STRAIGHTENING 条PIECE |  |  | 接头需加 焊耐磨带 BOX NEEDS HARDBAND 条PIECE |  | 管体防腐 PIPE NEEDS CORROSION PROTECTION 条PIECE |  | 备注 COMMENT
|  | 公头 PIN | 母头 BOX | 公头 PIN | 母头 BOX
P | 220 | 0 | 0 | 0 | 0 |  |  |  | 0 |  | 220
2
停用
报废SCRAP
合计TOTAL | 220 | 0 | 0 | 0 | 0 |  |  |  | 0 |  | 220
检验项目/Inspection Item | [5 empty] | 管体状况标识环带/Tube Condition Bands
[6 empty] | 级别Class |  |  | 数量Number |  |  | 颜色Color
尺寸测量 Dimensional Inspection |  |  |  |  | √ | 优级Premium |  |  | 2 |  |  | 白色White
管体电磁探伤 EMI Body Inspection |  |  |  |  | √ | 二级Class2 |  |  | 1 |  |  | 黄色Yellow
正直度检查 Straightness Inspection |  |  |  |  | √ | 报废Scrap |  |  | 1 |  |  | 红色Red
螺纹磁粉探伤 Blacklight Connection |  |  |  |  | √ | 接头与管体的最低要求/Tool Joint＆Tube Body Minimum Requirements（mm）
壁厚测量(10点） UT Wall Thickness Inspection |  |  |  |  | √ | 级别 Class |  | 最小外径 Min. OD | 最大内径 Max. ID | 台肩宽度 Min.Shoulder |  | 管体壁厚 Min.Wall | 管体外径
[13 empty] | MIN | MAX
目检/螺纹规检查接头 Visual/Profile Gauge Conn. |  |  |  |  | √ | 优级 Premium |  | 168.3 | 109.5 | 7.95 |  | 7.34 | 135.5 | 143.9
二级 Class2
卡瓦、加厚区磁粉探伤 MPI Slip、Upset Area Inspection |  |  |  |  | √
接头状况标识环带/Tool Joints Condition Bands
卡瓦、加厚区超声探伤 UT Slip、Upset Area Inspection |  |  |  |  | √ | 合格Accepted |  | 修理Repair |  |  | 需加焊耐磨带BOX NEEDSHARDBAND
[6 empty] | 白色White |  | 红 色Red |  |  | 黄 色Y ellow
检验员 Inspector by: |  | 陈志超 |  |  |  | 审核 Reviewed by: |  |  |  | 陈堪贝
资质证书及编号 Qualification Certificate Number: |  | CCS-2015-MT-II-046 |  |  |  | 资质证书及编号 Qualification Certificate Number: |  |  |  | ChsNDT 44075536750MT
钻井事业部综合管理体系
|  |  | 记录编号: | [7 empty] | 版本号:
|  |  | L3.3-SZSYGJ-OPR-W/001-R001 | [7 empty] | 2.0
|  |  | 记录名称: | [7 empty] | 日期:
|  |  | 钻杆检验报告 | [7 empty] | 2015-04-01
钻杆检验设备情况
荧光磁粉探伤/MT INSPECTION
黑光灯型号/编号BlacklightEquipment Type & No. | [9 empty] | D-10C
黑光强度/Blacklight Intensity | [9 empty] | 1000uw/c㎡
可见光强度/Visible Light Intensity | [9 empty] | 21 lux
磁粉浓度/Magnetic particle concentration | [9 empty] | 0.4ml/100ml
线圈型号/编号/Ultrasonc Instrumenters Type & No | [9 empty] | PL-10
磁场强度/Magnetic Intensity: | [9 empty] | 8400NI
灵敏度试片/Sensitivity test piece | [9 empty] | A型试片（30/100）
电磁设备型号/编号EMI Unit Type & No. | [9 empty] | VEDAQ2000-CTM
超声波检测/UT INSPECTION
超声波设备型号/编号Ultrasonc Instrumenters Type & No | [9 empty] | ISONIC 2008
探头晶片尺寸/Chip size | [9 empty] | 27x50mm
探头角度/Angle | [9 empty] | 70°
探头频率/Transducer frequency | [9 empty] | 1.5 MHz
耦合剂类型/Ultrascan couplant | [9 empty] | 机油
超声波样管/Field reference standard | [9 empty] | 5-1/2"
测厚设备/TICKNESS INSTRUMENTERS
测厚仪设备型号/编号Tickness Instrumenters Type & No | [9 empty] | DM5E
探头频率/Transducer frequency | [9 empty] | 5MHz
标准试块/Standard test block | [9 empty] | 阶梯试块
电磁探伤/EMI
电磁设备型号/编号EMI Unit Type & No. | [9 empty] | VEDAQ2000-CTM
标准管/Standard pipe | [9 empty] | 5-1/2"
检验员 Inspector by: | [5 empty] | 陈志超
资质证书及编号 Qualification Certificate Number: | [5 empty] | CCS-2015-MT-II-046
Note on M63: 3-1/2" 6000 NI 5" 7800 NI 5-1/2" 8400 NI 5-7/8" 8400 NI 6-5/6" 9600 NI

## 钻杆报告
钻井事业部综合管理体系
[5 empty] | 记录编号: | [15 empty] | 版本号:
[5 empty] | L3.3-SZSYGJ-OPR-W/001-R001 | [15 empty] | 2.0
[5 empty] | 记录名称： | [15 empty] | 日期：
[5 empty] | 钻杆检验报告 | [15 empty] | 2015-04-01
钻杆检验报告
客户CUSTOMER：HZ25-3 |  |  |  |  | 管体外径 O D：5-1/2" | [6 empty] | 报告编号(Report NO)： | [10 empty] | DS-2018-190(SZ)
|  |  |  | 管体 Body | [7 empty] | 公接头 Pin | [7 empty] | 母接头 Box | [8 empty] | 备注 Notes
序号 NO | 钢印号 Stamp | 级别 Class | 长度 Length (M) | 管体检查 Visual Body | 壁厚 WALL HICKNESS | 弯曲 Bent | 内涂层 COATED | 通径检查 Drif Test | 电磁探伤 EMI | 卡瓦/加厚区 Upset/Slip Area |  | 内径 ID (mm) | 外径 OD (mm) | 大钳工作区长度 Tong Space (mm) | 倒角直径 Bevel Diameter (mm) | 密封面宽度 Seal Width (mm) | 公扣颈部长度 Pin Neck Length (mm) | 螺纹 Thread |  | 外径 OD (mm) | 大钳工作区长度 Tong Space (mm) | 倒角直径 Bevel Diameter (mm) | 母扣长度 Box Length (mm) | 镗孔 Counterbore |  | 螺纹 Thread |  | 耐磨带状况 Hardfacing ond
[10 empty] | MT | UT | [6 empty] | VTI | MT |  |  |  |  | 深度 Wall (mm) | 直径 Diameter (mm) | VTI | MT
1 | WM18-5B1517 | P | 9.62 | A | 9.8 | A | A | A | A | A | A | 101 | 177 | 251 | 171 | 11 | 10 | A | A | 177 | 353 | 171 | 138 | 16 | 150 | A | A | A
2 | WM18-5B1342 | P | 9.58 | A | 9.7 | A | A | A | A | A | A | 101 | 177 | 250 | 171 | 11 | 10 | A | A | 177 | 355 | 171 | 138 | 16 | 150 | A | A | A
3 | WM18-5B1464 | P | 9.61 | A | 10.0 | A | A | A | A | A | A | 101 | 177 | 250 | 171 | 11 | 10 | A | A | 177 | 356 | 171 | 138 | 16 | 150 | A | A | A
4 | 180479 | P | 9.61 | A | 10.0 | A | A | A | A | A | A | 101 | 176 | 255 | 171 | 11 | 10 | A | A | 177 | 356 | 171 | 138 | 16 | 150 | A | A | A
5 | 180225 | P | 9.64 | A | 9.4 | A | A | A | A | A | A | 101 | 177 | 254 | 171 | 11 | 10 | A | A | 177 | 356 | 171 | 138 | 16 | 150 | A | A | A
6 | 180336 | P | 9.53 | A | 10.0 | A | A | A | A | A | A | 101 | 177 | 255 | 171 | 11 | 10 | A | A | 177 | 354 | 171 | 138 | 16 | 150 | A | A | A
7 | WM18-5B1172 | P | 9.58 | A | 9.6 | A | A | A | A | A | A | 101 | 177 | 250 | 171 | 11 | 10 | A | A | 177 | 355 | 171 | 138 | 16 | 150 | A | A | A
8 | 180020 | P | 9.58 | A | 9.5 | A | A | A | A | A | A | 101 | 177 | 255 | 171 | 11 | 10 | A | A | 176 | 360 | 171 | 138 | 16 | 150 | A | A | A
9 | WM18-5B1330 | P | 9.62 | A | 9.9 | A | A | A | A | A | A | 101 | 177 | 250 | 171 | 11 | 10 | A | A | 176 | 355 | 171 | 138 | 16 | 150 | A | A | A
10 | 180351 | P | 9.61 | A | 9.7 | A | A | A | A | A | A | 101 | 177 | 254 | 171 | 11 | 10 | A | A | 177 | 354 | 171 | 138 | 15 | 150 | A | A | A
11 | 180042 | P | 9.60 | A | 9.6 | A | A | A | A | A | A | 101 | 177 | 254 | 171 | 11 | 10 | A | A | 177 | 348 | 171 | 138 | 16 | 150 | A | A | A
12 | 180329 | P | 9.59 | A | 9.7 | A | A | A | A | A | A | 101 | 177 | 254 | 171 | 11 | 10 | A | A | 177 | 354 | 171 | 138 | 16 | 150 | A | A | A
13 | 180360 | P | 9.61 | A | 9.6 | A | A | A | A | A | A | 101 | 177 | 254 | 171 | 11 | 10 | A | A | 177 | 354 | 171 | 138 | 16 | 150 | A | A | A
14 | 180415 | P | 9.61 | A | 9.4 | A | A | A | A | A | A | 101 | 177 | 255 | 171 | 11 | 10 | A | A | 177 | 356 | 171 | 138 | 16 | 150 | A | A | A
15 | 180247 | P | 9.60 | A | 9.5 | A | A | A | A | A | A | 101 | 177 | 254 | 171 | 11 | 10 | A | A | 177 | 358 | 171 | 138 | 15 | 150 | A | A | A
16 | 180347 | P | 9.61 | A | 9.8 | A | A | A | A | A | A | 101 | 177 | 254 | 171 | 11 | 10 | A | A | 177 | 353 | 171 | 138 | 16 | 150 | A | A | A
17 | WM18-5B1091 | P | 9.59 | A | 9.6 | A | A | A | A | A | A | 101 | 177 | 255 | 171 | 11 | 10 | A | A | 178 | 354 | 171 | 138 | 16 | 150 | A | A | A
18 | WM18-5B1056 | P | 9.58 | A | 10.1 | A | A | A | A | A | A | 101 | 177 | 252 | 171 | 11 | 10 | A | A | 177 | 361 | 171 | 138 | 16 | 150 | A | A | A
19 | 180036 | P | 9.61 | A | 9.2 | A | A | A | A | A | A | 101 | 176 | 254 | 171 | 11 | 10 | A | A | 177 | 352 | 171 | 138 | 16 | 150 | A | A | A
20 | 180629 | P | 9.62 | A | 10.1 | A | A | A | A | A | A | 101 | 176 | 252 | 171 | 11 | 10 | A | A | 176 | 354 | 171 | 138 | 16 | 150 | A | A | A
21 | 180226 | P | 9.60 | A | 9.8 | A | A | A | A | A | A | 101 | 176 | 254 | 171 | 11 | 10 | A | A | 177 | 354 | 171 | 138 | 16 | 150 | A | A | A
22 | WM18-5B1157 | P | 9.63 | A | 9.9 | A | A | A | A | A | A | 101 | 178 | 253 | 171 | 11 | 10 | A | A | 177 | 355 | 171 | 138 | 16 | 150 | A | A | A
23 | WM18-5B1485 | P | 9.63 | A | 9.7 | A | A | A | A | A | A | 101 | 177 | 251 | 171 | 11 | 10 | A | A | 177 | 354 | 171 | 138 | 16 | 150 | A | A | A
24 | WM18-5B1424 | P | 9.59 | A | 9.7 | A | A | A | A | A | A | 101 | 178 | 254 | 171 | 11 | 10 | A | A | 178 | 355 | 171 | 138 | 16 | 150 | A | A | A
25 | 180086 | P | 9.60 | A | 9.9 | A | A | A | A | A | A | 101 | 177 | 254 | 171 | 11 | 10 | A | A | 177 | 352 | 171 | 138 | 15 | 150 | A | A | A
CODE：代号 NDT-无损检测 NonDestructive Testing RF-磨台肩 Refacing SD-台肩损坏 Shoulder damage A-合格Accept M -挤扁Mash C-裂纹 Crack VTI-螺纹外观检验 Visual Thread Inspection HB-焊耐磨带HARDBANDING TD-螺纹损坏Thread damage B-弯曲Bent P-腐蚀坑Pitting W-刺穿Washout S-报废 Scrap TE-丝扣拉长Thread elongation N/A-不适用Not applicable BB-母扣涨大Box Belled 检验员INSPECTOR ：陈志超
钻井事业部综合管理体系
[5 empty] | 记录编号: | [15 empty] | 版本号:
[5 empty] | L3.3-SZSYGJ-OPR-W/001-R001 | [15 empty] | 2.0
[5 empty] | 记录名称： | [15 empty] | 日期：
[5 empty] | 钻杆检验报告 | [15 empty] | 2015-04-01
钻杆检验报告
客户CUSTOMER：HZ25-3 |  |  |  |  | 管体外径 O D：5-1/2" | [6 empty] | 报告编号(Report NO)： | [10 empty] | DS-2018-190(SZ)
|  |  |  | 管体 Body | [7 empty] | 公接头 Pin | [7 empty] | 母接头 Box | [8 empty] | 备注 Notes
序号 NO | 钢印号 Stamp | 级别 Class | 长度 Length (M) | 管体检查 Visual Body | 壁厚 WALL HICKNESS | 弯曲 Bent | 内涂层 COATED | 通径检查 Drif Test | 电磁探伤 EMI | 卡瓦/加厚区 Upset/Slip Area |  | 内径 ID (mm) | 外径 OD (mm) | 大钳工作区长度 Tong Space (mm) | 倒角直径 Bevel Diameter (mm) | 密封面宽度 Seal Width (mm) | 公扣颈部长度 Pin Neck Length (mm) | 螺纹 Thread |  | 外径 OD (mm) | 大钳工作区长度 Tong Space (mm) | 倒角直径 Bevel Diameter (mm) | 母扣长度 Box Length (mm) | 镗孔 Counterbore |  | 螺纹 Thread |  | 耐磨带状况 Hardfacing ond
[10 empty] | MT | UT | [6 empty] | VTI | MT |  |  |  |  | 深度 Wall (mm) | 直径 Diameter (mm) | VTI | MT
26 | 180265 | P | 9.61 | A | 9.8 | A | A | A | A | A | A | 101 | 176 | 254 | 171 | 11 | 10 | A | A | 177 | 356 | 171 | 138 | 16 | 150 | A | A | A
27 | 180580 | P | 9.59 | A | 9.8 | A | A | A | A | A | A | 101 | 177 | 254 | 171 | 11 | 10 | A | A | 177 | 355 | 171 | 138 | 16 | 150 | A | A | A
28 | 180475 | P | 9.61 | A | 9.5 | A | A | A | A | A | A | 101 | 177 | 254 | 171 | 11 | 10 | A | A | 177 | 360 | 171 | 138 | 16 | 150 | A | A | A
29 | 180021 | P | 9.58 | A | 9.5 | A | A | A | A | A | A | 101 | 176 | 254 | 171 | 11 | 10 | A | A | 177 | 357 | 171 | 138 | 16 | 150 | A | A | A
30 | 180505 | P | 9.62 | A | 9.3 | A | A | A | A | A | A | 101 | 176 | 253 | 171 | 11 | 10 | A | A | 177 | 350 | 171 | 138 | 16 | 150 | A | A | A
31 | 180511 | P | 9.67 | A | 9.6 | A | A | A | A | A | A | 101 | 176 | 254 | 171 | 11 | 10 | A | A | 176 | 355 | 171 | 138 | 16 | 150 | A | A | A
32 | 180085 | P | 9.61 | A | 9.9 | A | A | A | A | A | A | 101 | 176 | 257 | 171 | 11 | 10 | A | A | 177 | 355 | 171 | 138 | 16 | 150 | A | A | A
33 | 180707 | P | 9.61 | A | 9.6 | A | A | A | A | A | A | 101 | 177 | 256 | 171 | 11 | 10 | A | A | 177 | 354 | 171 | 138 | 16 | 150 | A | A | A
34 | 180387 | P | 9.59 | A | 9.5 | A | A | A | A | A | A | 101 | 176 | 254 | 171 | 11 | 10 | A | A | 176 | 350 | 171 | 138 | 16 | 150 | A | A | A
35 | 180614 | P | 9.62 | A | 9.8 | A | A | A | A | A | A | 101 | 177 | 256 | 171 | 11 | 10 | A | A | 177 | 357 | 171 | 138 | 16 | 150 | A | A | A
36 | 180004 | P | 9.60 | A | 9.9 | A | A | A | A | A | A | 101 | 176 | 254 | 171 | 11 | 10 | A | A | 178 | 357 | 171 | 138 | 16 | 150 | A | A | A
37 | 180084 | P | 9.60 | A | 9.8 | A | A | A | A | A | A | 101 | 176 | 255 | 171 | 11 | 10 | A | A | 176 | 354 | 171 | 138 | 16 | 150 | A | A | A
38 | 180467 | P | 9.61 | A | 9.8 | A | A | A | A | A | A | 101 | 177 | 251 | 171 | 11 | 10 | A | A | 177 | 354 | 171 | 138 | 16 | 150 | A | A | A
39 | 180666 | P | 9.64 | A | 9.7 | A | A | A | A | A | A | 101 | 176 | 255 | 171 | 11 | 10 | A | A | 176 | 355 | 171 | 138 | 16 | 150 | A | A | A
40 | 180332 | P | 9.61 | A | 9.5 | A | A | A | A | A | A | 101 | 176 | 257 | 171 | 11 | 10 | A | A | 177 | 356 | 171 | 138 | 16 | 150 | A | A | A
41 | 180174 | P | 9.66 | A | 9.8 | A | A | A | A | A | A | 101 | 176 | 256 | 171 | 11 | 10 | A | A | 176 | 352 | 171 | 138 | 16 | 150 | A | A | A
42 | WM18-5B1102 | P | 9.62 | A | 10.2 | A | A | A | A | A | A | 101 | 177 | 254 | 171 | 11 | 10 | A | A | 177 | 353 | 171 | 138 | 16 | 150 | A | A | A
43 | 180543 | P | 9.61 | A | 9.6 | A | A | A | A | A | A | 101 | 177 | 260 | 171 | 11 | 10 | A | A | 177 | 355 | 171 | 138 | 16 | 150 | A | A | A
44 | 180172 | P | 9.60 | A | 9.8 | A | A | A | A | A | A | 101 | 177 | 252 | 171 | 11 | 10 | A | A | 177 | 357 | 171 | 138 | 16 | 150 | A | A | A
45 | 180503 | P | 9.58 | A | 9.8 | A | A | A | A | A | A | 101 | 177 | 255 | 171 | 11 | 10 | A | A | 177 | 345 | 171 | 138 | 16 | 150 | A | A | A
46 | 180138 | P | 9.64 | A | 9.7 | A | A | A | A | A | A | 101 | 177 | 256 | 171 | 11 | 10 | A | A | 177 | 358 | 171 | 138 | 16 | 150 | A | A | A
47 | 180164 | P | 9.61 | A | 9.9 | A | A | A | A | A | A | 101 | 177 | 255 | 171 | 11 | 11 | A | A | 177 | 355 | 171 | 138 | 16 | 150 | A | A | A
48 | 180373 | P | 9.61 | A | 10.2 | A | A | A | A | A | A | 101 | 17 | 253 | 171 | 11 | 10 | A | A | 177 | 352 | 171 | 138 | 16 | 150 | A | A | A
49 | 180292 | P | 9.61 | A | 9.8 | A | A | A | A | A | A | 101 | 177 | 253 | 171 | 11 | 10 | A | A | 177 | 357 | 171 | 138 | 16 | 150 | A | A | A
50 | 180089 | P | 9.60 | A | 9.8 | A | A | A | A | A | A | 101 | 177 | 253 | 171 | 11 | 10 | A | A | 177 | 357 | 171 | 138 | 16 | 150 | A | A | A
CODE：代号 NDT-无损检测 NonDestructive Testing RF-磨台肩 Refacing SD-台肩损坏 Shoulder damage A-合格Accept M -挤扁Mash C-裂纹 Crack VTI-螺纹外观检验 Visual Thread Inspection HB-焊耐磨带HARDBANDING TD-螺纹损坏Thread damage B-弯曲Bent P-腐蚀坑Pitting W-刺穿Washout S-报废 Scrap TE-丝扣拉长Thread elongation N/A-不适用Not applicable BB-母扣涨大Box Belled 检验员INSPECTOR ：陈志超
钻井事业部综合管理体系
[5 empty] | 记录编号: | [15 empty] | 版本号:
[5 empty] | L3.3-SZSYGJ-OPR-W/001-R001 | [15 empty] | 2.0
[5 empty] | 记录名称： | [15 empty] | 日期：
[5 empty] | 钻杆检验报告 | [15 empty] | 2015-04-01
钻杆检验报告
客户CUSTOMER：HZ25-3 |  |  |  |  | 管体外径 O D：5-1/2" | [6 empty] | 报告编号(Report NO)： | [10 empty] | DS-2018-190(SZ)
|  |  |  | 管体 Body | [7 empty] | 公接头 Pin | [7 empty] | 母接头 Box | [8 empty] | 备注 Notes
序号 NO | 钢印号 Stamp | 级别 Class | 长度 Length (M) | 管体检查 Visual Body | 壁厚 WALL HICKNESS | 弯曲 Bent | 内涂层 COATED | 通径检查 Drif Test | 电磁探伤 EMI | 卡瓦/加厚区 Upset/Slip Area |  | 内径 ID (mm) | 外径 OD (mm) | 大钳工作区长度 Tong Space (mm) | 倒角直径 Bevel Diameter (mm) | 密封面宽度 Seal Width (mm) | 公扣颈部长度 Pin Neck Length (mm) | 螺纹 Thread |  | 外径 OD (mm) | 大钳工作区长度 Tong Space (mm) | 倒角直径 Bevel Diameter (mm) | 母扣长度 Box Length (mm) | 镗孔 Counterbore |  | 螺纹 Thread |  | 耐磨带状况 Hardfacing ond
[10 empty] | MT | UT | [6 empty] | VTI | MT |  |  |  |  | 深度 Wall (mm) | 直径 Diameter (mm) | VTI | MT
51 | 180530 | P | 9.60 | A | 9.8 | A | A | A | A | A | A | 101 | 176 | 256 | 171 | 11 | 10 | A | A | 177 | 350 | 171 | 138 | 16 | 150 | A | A | A
52 | 180281 | P | 9.60 | A | 9.3 | A | A | A | A | A | A | 101 | 176 | 255 | 171 | 11 | 10 | A | A | 177 | 362 | 171 | 138 | 16 | 150 | A | A | A
53 | 180028 | P | 9.61 | A | 9.7 | A | A | A | A | A | A | 101 | 177 | 255 | 171 | 11 | 10 | A | A | 177 | 350 | 171 | 138 | 16 | 150 | A | A | A
54 | 180197 | P | 9.62 | A | 9.7 | A | A | A | A | A | A | 101 | 176 | 251 | 171 | 11 | 10 | A | A | 177 | 354 | 171 | 138 | 16 | 150 | A | A | A
55 | 180157 | P | 9.60 | A | 9.7 | A | A | A | A | A | A | 101 | 177 | 257 | 171 | 11 | 10 | A | A | 177 | 354 | 171 | 138 | 16 | 150 | A | A | A
56 | 180081 | P | 9.60 | A | 9.8 | A | A | A | A | A | A | 101 | 176 | 254 | 171 | 11 | 10 | A | A | 176 | 357 | 171 | 138 | 16 | 150 | A | A | A
57 | 180048 | P | 9.61 | A | 9.9 | A | A | A | A | A | A | 101 | 176 | 255 | 171 | 11 | 10 | A | A | 177 | 357 | 171 | 138 | 16 | 150 | A | A | A
58 | 180361 | P | 9.61 | A | 10.2 | A | A | A | A | A | A | 101 | 177 | 253 | 171 | 11 | 10 | A | A | 177 | 357 | 171 | 138 | 16 | 150 | A | A | A
59 | 180494 | P | 9.61 | A | 9.7 | A | A | A | A | A | A | 101 | 177 | 255 | 171 | 11 | 10 | A | A | 177 | 356 | 171 | 138 | 16 | 150 | A | A | A
60 | 180093 | P | 9.60 | A | 10.0 | A | A | A | A | A | A | 101 | 176 | 256 | 171 | 11 | 10 | A | A | 176 | 352 | 171 | 138 | 16 | 150 | A | A | A
61 | 180035 | P | 9.59 | A | 10.2 | A | A | A | A | A | A | 101 | 177 | 252 | 171 | 11 | 10 | A | A | 17 | 362 | 171 | 138 | 16 | 150 | A | A | A
62 | 180548 | P | 9.63 | A | 9.7 | A | A | A | A | A | A | 101 | 177 | 255 | 171 | 11 | 10 | A | A | 178 | 357 | 171 | 138 | 16 | 150 | A | A | A
63 | 180672 | P | 9.66 | A | 10.2 | A | A | A | A | A | A | 101 | 177 | 256 | 171 | 11 | 10 | A | A | 177 | 353 | 171 | 138 | 16 | 150 | A | A | A
64 | 180369 | P | 9.62 | A | 9.6 | A | A | A | A | A | A | 101 | 176 | 255 | 171 | 11 | 10 | A | A | 177 | 358 | 171 | 138 | 16 | 150 | A | A | A
65 | 180597 | P | 9.60 | A | 9.8 | A | A | A | A | A | A | 101 | 178 | 255 | 171 | 11 | 10 | A | A | 177 | 355 | 171 | 138 | 15 | 150 | A | A | A
66 | 180272 | P | 9.61 | A | 10.3 | A | A | A | A | A | A | 101 | 177 | 257 | 171 | 11 | 10 | A | A | 178 | 357 | 171 | 138 | 16 | 150 | A | A | A
67 | 180552 | P | 9.66 | A | 10.0 | A | A | A | A | A | A | 101 | 178 | 255 | 171 | 11 | 10 | A | A | 178 | 356 | 171 | 138 | 16 | 150 | A | A | A
68 | 180691 | P | 9.61 | A | 9.7 | A | A | A | A | A | A | 101 | 178 | 256 | 171 | 11 | 10 | A | A | 1477 | 355 | 171 | 138 | 16 | 150 | A | A | A
69 | 180102 | P | 9.62 | A | 9.7 | A | A | A | A | A | A | 101 | 177 | 255 | 171 | 11 | 10 | A | A | 177 | 354 | 171 | 138 | 16 | 150 | A | A | A
70 | 180508 | P | 9.59 | A | 10.3 | A | A | A | A | A | A | 101 | 177 | 25 | 171 | 11 | 10 | A | A | 177 | 358 | 171 | 138 | 16 | 150 | A | A | A
71 | 180692 | P | 9.65 | A | 9.7 | A | A | A | A | A | A | 101 | 178 | 255 | 171 | 11 | 10 | A | A | 177 | 358 | 171 | 138 | 16 | 150 | A | A | A
72 | 180506 | P | 9.58 | A | 10.4 | A | A | A | A | A | A | 101 | 178 | 255 | 171 | 11 | 10 | A | A | 177 | 356 | 171 | 138 | 16 | 150 | A | A | A
73 | 180473 | P | 9.59 | A | 9.5 | A | A | A | A | A | A | 101 | 177 | 253 | 171 | 11 | 10 | A | A | 177 | 360 | 171 | 138 | 16 | 150 | A | A | A
74 | 180585 | P | 9.60 | A | 10.4 | A | A | A | A | A | A | 101 | 177 | 257 | 171 | 11 | 10 | A | A | 177 | 353 | 171 | 138 | 16 | 150 | A | A | A
75 | 180158 | P | 9.62 | A | 9.3 | A | A | A | A | A | A | 101 | 177 | 255 | 171 | 11 | 10 | A | A | 176 | 355 | 171 | 138 | 15 | 150 | A | A | A
CODE：代号 NDT-无损检测 NonDestructive Testing RF-磨台肩 Refacing SD-台肩损坏 Shoulder damage A-合格Accept M -挤扁Mash C-裂纹 Crack VTI-螺纹外观检验 Visual Thread Inspection HB-焊耐磨带HARDBANDING TD-螺纹损坏Thread damage B-弯曲Bent P-腐蚀坑Pitting W-刺穿Washout S-报废 Scrap TE-丝扣拉长Thread elongation N/A-不适用Not applicable BB-母扣涨大Box Belled 检验员INSPECTOR ：陈志超
钻井事业部综合管理体系
[5 empty] | 记录编号: | [15 empty] | 版本号:
[5 empty] | L3.3-SZSYGJ-OPR-W/001-R001 | [15 empty] | 2.0
[5 empty] | 记录名称： | [15 empty] | 日期：
[5 empty] | 钻杆检验报告 | [15 empty] | 2015-04-01
钻杆检验报告
客户CUSTOMER：HZ25-3 |  |  |  |  | 管体外径 O D：5-1/2" | [6 empty] | 报告编号(Report NO)： | [10 empty] | DS-2018-190(SZ)
|  |  |  | 管体 Body | [7 empty] | 公接头 Pin | [7 empty] | 母接头 Box | [8 empty] | 备注 Notes
序号 NO | 钢印号 Stamp | 级别 Class | 长度 Length (M) | 管体检查 Visual Body | 壁厚 WALL HICKNESS | 弯曲 Bent | 内涂层 COATED | 通径检查 Drif Test | 电磁探伤 EMI | 卡瓦/加厚区 Upset/Slip Area |  | 内径 ID (mm) | 外径 OD (mm) | 大钳工作区长度 Tong Space (mm) | 倒角直径 Bevel Diameter (mm) | 密封面宽度 Seal Width (mm) | 公扣颈部长度 Pin Neck Length (mm) | 螺纹 Thread |  | 外径 OD (mm) | 大钳工作区长度 Tong Space (mm) | 倒角直径 Bevel Diameter (mm) | 母扣长度 Box Length (mm) | 镗孔 Counterbore |  | 螺纹 Thread |  | 耐磨带状况 Hardfacing ond
[10 empty] | MT | UT | [6 empty] | VTI | MT |  |  |  |  | 深度 Wall (mm) | 直径 Diameter (mm) | VTI | MT
76 | 180448 | P | 9.65 | A | 10.3 | A | A | A | A | A | A | 101 | 178 | 255 | 171 | 11 | 10 | A | A | 178 | 355 | 171 | 138 | 16 | 150 | A | A | A
77 | 180218 | P | 9.59 | A | 10.2 | A | A | A | A | A | A | 101 | 178 | 254 | 171 | 11 | 10 | A | A | 178 | 355 | 171 | 138 | 16 | 150 | A | A | A
78 | 180263 | P | 9.62 | A | 10.0 | A | A | A | A | A | A | 101 | 177 | 256 | 171 | 11 | 10 | A | A | 178 | 334 | 171 | 138 | 16 | 150 | A | A | A
79 | 180052 | P | 9.61 | A | 10.0 | A | A | A | A | A | A | 101 | 177 | 254 | 171 | 11 | 10 | A | A | 178 | 357 | 171 | 138 | 16 | 150 | A | A | A
80 | 0412 | P | 9.60 | A | 9.8 | A | A | A | A | A | A | 101 | 177 | 255 | 171 | 11 | 10 | A | A | 178 | 356 | 171 | 138 | 16 | 150 | A | A | A
81 | 180202 | P | 9.60 | A | 10.0 | A | A | A | A | A | A | 101 | 178 | 256 | 171 | 11 | 10 | A | A | 178 | 355 | 171 | 138 | 16 | 150 | A | A | A
82 | 180257 | P | 9.60 | A | 9.9 | A | A | A | A | A | A | 101 | 178 | 255 | 171 | 11 | 10 | A | A | 178 | 354 | 171 | 138 | 15 | 150 | A | A | A
83 | 180108 | P | 9.60 | A | 10.0 | A | A | A | A | A | A | 101 | 178 | 253 | 171 | 11 | 10 | A | A | 178 | 360 | 171 | 138 | 16 | 150 | A | A | A
84 | 180088 | P | 9.59 | A | 10.0 | A | A | A | A | A | A | 101 | 178 | 254 | 171 | 11 | 10 | A | A | 177 | 360 | 171 | 138 | 16 | 150 | A | A | A
85 | 180038 | P | 9.63 | A | 9.7 | A | A | A | A | A | A | 101 | 177 | 253 | 171 | 11 | 10 | A | A | 178 | 358 | 171 | 138 | 16 | 150 | A | A | A
86 | 180328 | P | 9.60 | A | 10.1 | A | A | A | A | A | A | 101 | 177 | 256 | 171 | 11 | 10 | A | A | 178 | 360 | 171 | 138 | 16 | 150 | A | A | A
87 | 180144 | P | 9.60 | A | 10.1 | A | A | A | A | A | A | 101 | 177 | 255 | 171 | 11 | 10 | A | A | 177 | 357 | 171 | 138 | 16 | 150 | A | A | A
88 | 180290 | P | 9.59 | A | 9.3 | A | A | A | A | A | A | 101 | 178 | 255 | 171 | 11 | 10 | A | A | 178 | 357 | 171 | 138 | 16 | 150 | A | A | A
89 | 180285 | P | 9.61 | A | 9.7 | A | A | A | A | A | A | 101 | 177 | 253 | 171 | 11 | 10 | A | A | 178 | 359 | 171 | 138 | 16 | 150 | A | A | A
90 | 180646 | P | 9.62 | A | 9.7 | A | A | A | A | A | A | 101 | 178 | 255 | 171 | 11 | 10 | A | A | 178 | 355 | 171 | 138 | 16 | 150 | A | A | A
91 | WM18-5B1117 | P | 9.60 | A | 9.9 | A | A | A | A | A | A | 101 | 178 | 250 | 171 | 11 | 10 | A | A | 178 | 360 | 171 | 138 | 16 | 150 | A | A | A
92 | 180337 | P | 9.60 | A | 9.3 | A | A | A | A | A | A | 101 | 178 | 253 | 171 | 11 | 10 | A | A | 177 | 355 | 171 | 138 | 16 | 150 | A | A | A
93 | WM18-5B1314 | P | 9.68 | A | 9.7 | A | A | A | A | A | A | 101 | 178 | 252 | 171 | 11 | 10 | A | A | 178 | 355 | 171 | 138 | 16 | 150 | A | A | A
94 | 180612 | P | 9.67 | A | 9.7 | A | A | A | A | A | A | 101 | 178 | 253 | 171 | 11 | 10 | A | A | 178 | 357 | 171 | 138 | 16 | 150 | A | A | A
95 | 180270 | P | 9.59 | A | 9.9 | A | A | A | A | A | A | 101 | 178 | 252 | 171 | 11 | 10 | A | A | 178 | 352 | 171 | 138 | 16 | 150 | A | A | A
96 | 180465 | P | 9.60 | A | 10.0 | A | A | A | A | A | A | 101 | 177 | 252 | 171 | 11 | 10 | A | A | 177 | 356 | 171 | 138 | 16 | 150 | A | A | A
97 | WM18-5B1335 | P | 9.59 | A | 9.3 | A | A | A | A | A | A | 101 | 178 | 251 | 171 | 11 | 10 | A | A | 177 | 354 | 171 | 138 | 16 | 150 | A | A | A
98 | 180055 | P | 9.63 | A | 10.2 | A | A | A | A | A | A | 101 | 178 | 253 | 171 | 11 | 10 | A | A | 177 | 360 | 171 | 138 | 16 | 150 | A | A | A
99 | WM18-5B1115 | P | 9.60 | A | 9.5 | A | A | A | A | A | A | 101 | 177 | 252 | 171 | 11 | 10 | A | A | 178 | 355 | 171 | 138 | 16 | 150 | A | A | A
100 | WM18-5B1072 | P | 9.59 | A | 9.3 | A | A | A | A | A | A | 101 | 177 | 253 | 171 | 11 | 10 | A | A | 178 | 360 | 171 | 138 | 15 | 150 | A | A | A
CODE：代号 NDT-无损检测 NonDestructive Testing RF-磨台肩 Refacing SD-台肩损坏 Shoulder damage A-合格Accept M -挤扁Mash C-裂纹 Crack VTI-螺纹外观检验 Visual Thread Inspection HB-焊耐磨带HARDBANDING TD-螺纹损坏Thread damage B-弯曲Bent P-腐蚀坑Pitting W-刺穿Washout S-报废 Scrap TE-丝扣拉长Thread elongation N/A-不适用Not applicable BB-母扣涨大Box Belled 检验员INSPECTOR ：陈志超
钻井事业部综合管理体系
[5 empty] | 记录编号: | [15 empty] | 版本号:
[5 empty] | L3.3-SZSYGJ-OPR-W/001-R001 | [15 empty] | 2.0
[5 empty] | 记录名称： | [15 empty] | 日期：
[5 empty] | 钻杆检验报告 | [15 empty] | 2015-04-01
钻杆检验报告
客户CUSTOMER：HZ25-3 |  |  |  |  | 管体外径 O D：5-1/2" | [6 empty] | 报告编号(Report NO)： | [10 empty] | DS-2018-190(SZ)
|  |  |  | 管体 Body | [7 empty] | 公接头 Pin | [7 empty] | 母接头 Box | [8 empty] | 备注 Notes
序号 NO | 钢印号 Stamp | 级别 Class | 长度 Length (M) | 管体检查 Visual Body | 壁厚 WALL HICKNESS | 弯曲 Bent | 内涂层 COATED | 通径检查 Drif Test | 电磁探伤 EMI | 卡瓦/加厚区 Upset/Slip Area |  | 内径 ID (mm) | 外径 OD (mm) | 大钳工作区长度 Tong Space (mm) | 倒角直径 Bevel Diameter (mm) | 密封面宽度 Seal Width (mm) | 公扣颈部长度 Pin Neck Length (mm) | 螺纹 Thread |  | 外径 OD (mm) | 大钳工作区长度 Tong Space (mm) | 倒角直径 Bevel Diameter (mm) | 母扣长度 Box Length (mm) | 镗孔 Counterbore |  | 螺纹 Thread |  | 耐磨带状况 Hardfacing ond
[10 empty] | MT | UT | [6 empty] | VTI | MT |  |  |  |  | 深度 Wall (mm) | 直径 Diameter (mm) | VTI | MT
101 | 180726 | P | 9.64 | A | 11.0 | A | A | A | A | A | A | 101 | 178 | 255 | 171 | 11 | 10 | A | A | 178 | 356 | 171 | 138 | 16 | 150 | A | A | A
102 | 180092 | P | 9.60 | A | 11.0 | A | A | A | A | A | A | 101 | 178 | 252 | 171 | 11 | 10 | A | A | 178 | 353 | 171 | 138 | 16 | 150 | A | A | A
103 | 180231 | P | 9.61 | A | 11.0 | A | A | A | A | A | A | 101 | 178 | 255 | 171 | 11 | 10 | A | A | 178 | 351 | 171 | 138 | 16 | 150 | A | A | A
104 | 180029 | P | 9.62 | A | 10.5 | A | A | A | A | A | A | 101 | 178 | 255 | 171 | 11 | 10 | A | A | 178 | 353 | 171 | 138 | 16 | 150 | A | A | A
105 | E180397 | P | 9.66 | A | 1.03 | A | A | A | A | A | A | 101 | 177 | 254 | 171 | 11 | 10 | A | A | 178 | 356 | 171 | 138 | 16 | 150 | A | A | A
106 | 180224 | P | 9.60 | A | 10.1 | A | A | A | A | A | A | 101 | 177 | 254 | 171 | 11 | 10 | A | A | 178 | 363 | 171 | 138 | 16 | 150 | A | A | A
107 | 180382 | P | 9.60 | A | 10.1 | A | A | A | A | A | A | 101 | 178 | 255 | 171 | 11 | 10 | A | A | 177 | 362 | 171 | 138 | 15 | 150 | A | A | A
108 | 180642 | P | 9.59 | A | 10.2 | A | A | A | A | A | A | 101 | 177 | 255 | 171 | 11 | 10 | A | A | 178 | 354 | 171 | 138 | 16 | 150 | A | A | A
109 | 180521 | P | 9.66 | A | 10.2 | A | A | A | A | A | A | 101 | 178 | 254 | 171 | 11 | 10 | A | A | 178 | 356 | 171 | 138 | 16 | 150 | A | A | A
110 | 180484 | P | 9.60 | A | 9.7 | A | A | A | A | A | A | 101 | 177 | 254 | 171 | 11 | 10 | A | A | 177 | 358 | 171 | 138 | 16 | 150 | A | A | A
111 | 180607 | P | 9.60 | A | 10.3 | A | A | A | A | A | A | 101 | 177 | 255 | 171 | 11 | 10 | A | A | 178 | 354 | 171 | 138 | 16 | 150 | A | A | A
112 | 180072 | P | 9.61 | A | 9.7 | A | A | A | A | A | A | 101 | 178 | 254 | 171 | 11 | 10 | A | A | 177 | 351 | 171 | 138 | 16 | 150 | A | A | A
113 | 180173 | P | 9.59 | A | 10.2 | A | A | A | A | A | A | 101 | 177 | 255 | 171 | 11 | 10 | A | A | 177 | 356 | 171 | 138 | 16 | 150 | A | A | A
114 | 180603 | P | 9.65 | A | 9.9 | A | A | A | A | A | A | 101 | 177 | 254 | 171 | 11 | 10 | A | A | 178 | 357 | 171 | 138 | 16 | 150 | A | A | A
115 | 180565 | P | 9.59 | A | 9.8 | A | A | A | A | A | A | 101 | 177 | 254 | 171 | 11 | 10 | A | A | 178 | 351 | 171 | 138 | 16 | 150 | A | A | A
116 | 180326 | P | 9.60 | A | 9.8 | A | A | A | A | A | A | 101 | 178 | 254 | 171 | 11 | 10 | A | A | 178 | 355 | 171 | 138 | 16 | 150 | A | A | A
117 | 180489 | P | 9.59 | A | 9.7 | A | A | A | A | A | A | 101 | 177 | 254 | 171 | 11 | 10 | A | A | 177 | 355 | 171 | 138 | 16 | 150 | A | A | A
118 | 180677 | P | 9.62 | A | 9.9 | A | A | A | A | A | A | 101 | 177 | 254 | 171 | 11 | 10 | A | A | 178 | 355 | 171 | 138 | 16 | 150 | A | A | A
119 | 180528 | P | 9.61 | A | 9.8 | A | A | A | A | A | A | 101 | 177 | 254 | 171 | 11 | 10 | A | A | 177 | 343 | 171 | 138 | 16 | 150 | A | A | A
120 | 180683 | P | 9.60 | A | 9.7 | A | A | A | A | A | A | 101 | 177 | 254 | 171 | 11 | 10 | A | A | 177 | 355 | 171 | 138 | 16 | 150 | A | A | A
121 | 180547 | P | 9.61 | A | 10.1 | A | A | A | A | A | A | 101 | 177 | 255 | 171 | 11 | 10 | A | A | 177 | 352 | 171 | 138 | 16 | 150 | A | A | A
122 | 180222 | P | 9.59 | A | 10.3 | A | A | A | A | A | A | 101 | 177 | 254 | 171 | 11 | 10 | A | A | 177 | 354 | 171 | 138 | 16 | 150 | A | A | A
123 | 180210 | P | 9.64 | A | 9.8 | A | A | A | A | A | A | 101 | 177 | 253 | 171 | 11 | 10 | A | A | 177 | 356 | 171 | 138 | 16 | 150 | A | A | A
124 | 180259 | P | 9.66 | A | 9.7 | A | A | A | A | A | A | 101 | 177 | 255 | 171 | 11 | 10 | A | A | 178 | 357 | 171 | 138 | 16 | 150 | A | A | A
125 | 180214 | P | 9.59 | A | 10.1 | A | A | A | A | A | A | 101 | 178 | 255 | 171 | 11 | 10 | A | A | 178 | 355 | 171 | 138 | 15 | 150 | A | A | A
CODE：代号 NDT-无损检测 NonDestructive Testing RF-磨台肩 Refacing SD-台肩损坏 Shoulder damage A-合格Accept M -挤扁Mash C-裂纹 Crack VTI-螺纹外观检验 Visual Thread Inspection HB-焊耐磨带HARDBANDING TD-螺纹损坏Thread damage B-弯曲Bent P-腐蚀坑Pitting W-刺穿Washout S-报废 Scrap TE-丝扣拉长Thread elongation N/A-不适用Not applicable BB-母扣涨大Box Belled 检验员INSPECTOR ：陈志超
钻井事业部综合管理体系
[5 empty] | 记录编号: | [15 empty] | 版本号:
[5 empty] | L3.3-SZSYGJ-OPR-W/001-R001 | [15 empty] | 2.0
[5 empty] | 记录名称： | [15 empty] | 日期：
[5 empty] | 钻杆检验报告 | [15 empty] | 2015-04-01
钻杆检验报告
客户CUSTOMER：HZ25-3 |  |  |  |  | 管体外径 O D：5-1/2" | [6 empty] | 报告编号(Report NO)： | [10 empty] | DS-2018-190(SZ)
|  |  |  | 管体 Body | [7 empty] | 公接头 Pin | [7 empty] | 母接头 Box | [8 empty] | 备注 Notes
序号 NO | 钢印号 Stamp | 级别 Class | 长度 Length (M) | 管体检查 Visual Body | 壁厚 WALL HICKNESS | 弯曲 Bent | 内涂层 COATED | 通径检查 Drif Test | 电磁探伤 EMI | 卡瓦/加厚区 Upset/Slip Area |  | 内径 ID (mm) | 外径 OD (mm) | 大钳工作区长度 Tong Space (mm) | 倒角直径 Bevel Diameter (mm) | 密封面宽度 Seal Width (mm) | 公扣颈部长度 Pin Neck Length (mm) | 螺纹 Thread |  | 外径 OD (mm) | 大钳工作区长度 Tong Space (mm) | 倒角直径 Bevel Diameter (mm) | 母扣长度 Box Length (mm) | 镗孔 Counterbore |  | 螺纹 Thread |  | 耐磨带状况 Hardfacing ond
[10 empty] | MT | UT | [6 empty] | VTI | MT |  |  |  |  | 深度 Wall (mm) | 直径 Diameter (mm) | VTI | MT
126 | 180459 | P | 9.53 | A | 9.9 | A | A | A | A | A | A | 101 | 177 | 255 | 171 | 11 | 10 | A | A | 177 | 358 | 171 | 138 | 16 | 150 | A | A | A
127 | 180349 | P | 9.60 | A | 9.9 | A | A | A | A | A | A | 101 | 177 | 253 | 171 | 11 | 10 | A | A | 177 | 355 | 171 | 138 | 16 | 150 | A | A | A
128 | 180212 | P | 9.60 | A | 10.1 | A | A | A | A | A | A | 101 | 177 | 253 | 171 | 11 | 10 | A | A | 177 | 354 | 171 | 138 | 16 | 150 | A | A | A
129 | 180171 | P | 9.58 | A | 9.5 | A | A | A | A | A | A | 101 | 177 | 254 | 171 | 11 | 10 | A | A | 178 | 355 | 171 | 138 | 16 | 150 | A | A | A
130 | 180443 | P | 9.60 | A | 9.9 | A | A | A | A | A | A | 101 | 177 | 254 | 171 | 11 | 10 | A | A | 177 | 356 | 171 | 138 | 16 | 150 | A | A | A
131 | 180620 | P | 9.60 | A | 10.1 | A | A | A | A | A | A | 101 | 177 | 255 | 171 | 11 | 10 | A | A | 177 | 356 | 171 | 138 | 16 | 150 | A | A | A
132 | 180566 | P | 9.61 | A | 10.1 | A | A | A | A | A | A | 101 | 177 | 255 | 171 | 11 | 10 | A | A | 177 | 357 | 171 | 138 | 15 | 150 | A | A | A
133 | 180542 | P | 9.61 | A | 9.9 | A | A | A | A | A | A | 101 | 177 | 254 | 171 | 11 | 10 | A | A | 177 | 356 | 171 | 138 | 16 | 150 | A | A | A
134 | 180112 | P | 9.60 | A | 10.0 | A | A | A | A | A | A | 101 | 176 | 253 | 171 | 11 | 10 | A | A | 177 | 356 | 171 | 138 | 16 | 150 | A | A | A
135 | 180070 | P | 9.60 | A | 9.8 | A | A | A | A | A | A | 101 | 177 | 256 | 171 | 11 | 10 | A | A | 177 | 359 | 171 | 138 | 16 | 150 | A | A | A
136 | WM18-5B1191 | P | 9.57 | A | 9.3 | A | A | A | A | A | A | 101 | 176 | 254 | 171 | 11 | 10 | A | A | 177 | 357 | 171 | 138 | 16 | 150 | A | A | A
137 | 180267 | P | 9.60 | A | 10.1 | A | A | A | A | A | A | 101 | 177 | 255 | 171 | 11 | 10 | A | A | 177 | 359 | 171 | 138 | 16 | 150 | A | A | A
138 | 180023 | P | 9.59 | A | 9.8 | A | A | A | A | A | A | 101 | 177 | 256 | 171 | 11 | 10 | A | A | 177 | 361 | 171 | 138 | 16 | 150 | A | A | A
139 | 180223 | P | 9.60 | A | 9.9 | A | A | A | A | A | A | 101 | 178 | 255 | 171 | 11 | 10 | A | A | 177 | 359 | 171 | 138 | 16 | 150 | A | A | A
140 | 180050 | P | 9.61 | A | 9.4 | A | A | A | A | A | A | 101 | 178 | 257 | 171 | 11 | 10 | A | A | 178 | 359 | 171 | 138 | 16 | 150 | A | A | A
141 | 180679 | P | 9.61 | A | 9.7 | A | A | A | A | A | A | 101 | 177 | 254 | 171 | 11 | 10 | A | A | 177 | 357 | 171 | 138 | 16 | 150 | A | A | A
142 | 180103 | P | 9.60 | A | 10.1 | A | A | A | A | A | A | 101 | 177 | 255 | 171 | 11 | 10 | A | A | 177 | 357 | 171 | 138 | 16 | 150 | A | A | A
143 | WM18-5B1249 | P | 9.57 | A | 9.5 | A | A | A | A | A | A | 101 | 177 | 252 | 171 | 11 | 10 | A | A | 177 | 357 | 171 | 138 | 16 | 150 | A | A | A
144 | 180320 | P | 9.61 | A | 9.9 | A | A | A | A | A | A | 101 | 177 | 253 | 171 | 11 | 10 | A | A | 177 | 352 | 171 | 138 | 16 | 150 | A | A | A
145 | 180316 | P | 9.60 | A | 9.7 | A | A | A | A | A | A | 101 | 177 | 255 | 171 | 11 | 10 | A | A | 177 | 358 | 171 | 138 | 16 | 150 | A | A | A
146 | 180406 | P | 9.62 | A | 9.4 | A | A | A | A | A | A | 101 | 177 | 255 | 171 | 11 | 10 | A | A | 177 | 357 | 171 | 138 | 16 | 150 | A | A | A
147 | 180399 | P | 9.60 | A | 10.0 | A | A | A | A | A | A | 101 | 177 | 254 | 171 | 11 | 10 | A | A | 177 | 350 | 171 | 138 | 16 | 150 | A | A | A
148 | 180419 | P | 9.59 | A | 9.5 | A | A | A | A | A | A | 101 | 178 | 253 | 171 | 11 | 10 | A | A | 178 | 354 | 171 | 138 | 16 | 150 | A | A | A
149 | 180438 | P | 9.60 | A | 9.8 | A | A | A | A | A | A | 101 | 177 | 255 | 171 | 11 | 10 | A | A | 177 | 352 | 171 | 138 | 16 | 150 | A | A | A
150 | 180283 | P | 9.58 | A | 9.6 | A | A | A | A | A | A | 101 | 177 | 254 | 171 | 11 | 10 | A | A | 178 | 352 | 171 | 138 | 15 | 150 | A | A | A
CODE：代号 NDT-无损检测 NonDestructive Testing RF-磨台肩 Refacing SD-台肩损坏 Shoulder damage A-合格Accept M -挤扁Mash C-裂纹 Crack VTI-螺纹外观检验 Visual Thread Inspection HB-焊耐磨带HARDBANDING TD-螺纹损坏Thread damage B-弯曲Bent P-腐蚀坑Pitting W-刺穿Washout S-报废 Scrap TE-丝扣拉长Thread elongation N/A-不适用Not applicable BB-母扣涨大Box Belled 检验员INSPECTOR ：陈志超
钻井事业部综合管理体系
[5 empty] | 记录编号: | [15 empty] | 版本号:
[5 empty] | L3.3-SZSYGJ-OPR-W/001-R001 | [15 empty] | 2.0
[5 empty] | 记录名称： | [15 empty] | 日期：
[5 empty] | 钻杆检验报告 | [15 empty] | 2015-04-01
钻杆检验报告
客户CUSTOMER：HZ25-3 |  |  |  |  | 管体外径 O D：5-1/2" | [6 empty] | 报告编号(Report NO)： | [10 empty] | DS-2018-190(SZ)
|  |  |  | 管体 Body | [7 empty] | 公接头 Pin | [7 empty] | 母接头 Box | [8 empty] | 备注 Notes
序号 NO | 钢印号 Stamp | 级别 Class | 长度 Length (M) | 管体检查 Visual Body | 壁厚 WALL HICKNESS | 弯曲 Bent | 内涂层 COATED | 通径检查 Drif Test | 电磁探伤 EMI | 卡瓦/加厚区 Upset/Slip Area |  | 内径 ID (mm) | 外径 OD (mm) | 大钳工作区长度 Tong Space (mm) | 倒角直径 Bevel Diameter (mm) | 密封面宽度 Seal Width (mm) | 公扣颈部长度 Pin Neck Length (mm) | 螺纹 Thread |  | 外径 OD (mm) | 大钳工作区长度 Tong Space (mm) | 倒角直径 Bevel Diameter (mm) | 母扣长度 Box Length (mm) | 镗孔 Counterbore |  | 螺纹 Thread |  | 耐磨带状况 Hardfacing ond
[10 empty] | MT | UT | [6 empty] | VTI | MT |  |  |  |  | 深度 Wall (mm) | 直径 Diameter (mm) | VTI | MT
151 | 180216 | P | 9.16 | A | 9.6 | A | A | A | A | A | A | 101 | 177 | 254 | 171 | 11 | 10 | A | A | 178 | 3583358 | 171 | 138 | 16 | 150 | A | A | A
152 | 180604 | P | 9.60 | A | 9.6 | A | A | A | A | A | A | 101 | 177 | 256 | 171 | 11 | 10 | A | A | 177 | 352 | 171 | 138 | 16 | 150 | A | A | A
153 | 180011 | P | 9.65 | A | 9.8 | A | A | A | A | A | A | 101 | 177 | 254 | 171 | 11 | 10 | A | A | 177 | 358 | 171 | 138 | 16 | 150 | A | A | A
154 | 180133 | P | 9.63 | A | 9.6 | A | A | A | A | A | A | 101 | 177 | 255 | 171 | 11 | 10 | A | A | 178 | 354 | 171 | 138 | 16 | 150 | A | A | A
155 | 180496 | P | 9.60 | A | 9.5 | A | A | A | A | A | A | 101 | 177 | 254 | 171 | 11 | 10 | A | A | 177 | 354 | 171 | 138 | 16 | 150 | A | A | A
156 | 180588 | P | 9.61 | A | 9.5 | A | A | A | A | A | A | 101 | 178 | 255 | 171 | 11 | 10 | A | A | 178 | 355 | 171 | 138 | 16 | 150 | A | A | A
157 | 180534 | P | 9.66 | A | 9.7 | A | A | A | A | A | A | 101 | 178 | 255 | 171 | 11 | 10 | A | A | 178 | 354 | 171 | 138 | 15 | 150 | A | A | A
158 | 180065 | P | 9.59 | A | 9.6 | A | A | A | A | A | A | 101 | 177 | 255 | 171 | 11 | 10 | A | A | 177 | 358 | 171 | 138 | 16 | 150 | A | A | A
159 | 180148 | P | 9.61 | A | 9.9 | A | A | A | A | A | A | 101 | 177 | 254 | 171 | 11 | 10 | A | A | 177 | 354 | 171 | 138 | 16 | 150 | A | A | A
160 | 180510 | P | 9.60 | A | 9.7 | A | A | A | A | A | A | 101 | 177 | 254 | 171 | 11 | 10 | A | A | 178 | 356 | 171 | 138 | 16 | 150 | A | A | A
161 | 180605 | P | 9.60 | A | 9.7 | A | A | A | A | A | A | 101 | 177 | 254 | 171 | 11 | 10 | A | A | 177 | 346 | 171 | 138 | 16 | 150 | A | A | A
162 | 180063 | P | 9.60 | A | 9.7 | A | A | A | A | A | A | 101 | 177 | 255 | 171 | 11 | 10 | A | A | 177 | 360 | 171 | 138 | 16 | 150 | A | A | A
163 | 180191 | P | 9.60 | A | 9.2 | A | A | A | A | A | A | 101 | 177 | 253 | 171 | 11 | 10 | A | A | 177 | 358 | 171 | 138 | 16 | 150 | A | A | A
164 | 180610 | P | 9.61 | A | 10.1 | A | A | A | A | A | A | 101 | 177 | 255 | 171 | 11 | 10 | A | A | 177 | 356 | 171 | 138 | 16 | 150 | A | A | A
165 | WM18-5B1417 | P | 9.61 | A | 9.5 | A | A | A | A | A | A | 101 | 177 | 250 | 171 | 11 | 10 | A | A | 177 | 327 | 171 | 138 | 16 | 150 | A | A | A
166 | 180367 | P | 9.60 | A | 10.3 | A | A | A | A | A | A | 101 | 177 | 255 | 171 | 11 | 10 | A | A | 176 | 353 | 171 | 138 | 16 | 150 | A | A | A
167 | 180189 | P | 9.63 | A | 9.9 | A | A | A | A | A | A | 101 | 177 | 255 | 171 | 11 | 10 | A | A | 177 | 355 | 171 | 138 | 16 | 150 | A | A | A
168 | 180569 | P | 9.67 | A | 10.1 | A | A | A | A | A | A | 101 | 177 | 255 | 171 | 11 | 10 | A | A | 177 | 355 | 171 | 138 | 16 | 150 | A | A | A
169 | 180323 | P | 9.60 | A | 9.7 | A | A | A | A | A | A | 101 | 176 | 255 | 171 | 11 | 10 | A | A | 177 | 363 | 171 | 138 | 16 | 150 | A | A | A
170 | 180140 | P | 9.60 | A | 9.2 | A | A | A | A | A | A | 101 | 177 | 255 | 171 | 11 | 10 | A | A | 177 | 355 | 171 | 138 | 16 | 150 | A | A | A
171 | 180082 | P | 9.61 | A | 9.6 | A | A | A | A | A | A | 101 | 177 | 255 | 171 | 11 | 10 | A | A | 177 | 356 | 171 | 138 | 16 | 150 | A | A | A
172 | 180662 | P | 9.61 | A | 10.0 | A | A | A | A | A | A | 101 | 177 | 253 | 171 | 11 | 10 | A | A | 177 | 359 | 171 | 138 | 16 | 150 | A | A | A
173 | 180236 | P | 9.61 | A | 9.7 | A | A | A | A | A | A | 101 | 177 | 255 | 171 | 11 | 10 | A | A | 178 | 362 | 171 | 138 | 16 | 150 | A | A | A
174 | 180686 | P | 9.66 | A | 9.8 | A | A | A | A | A | A | 101 | 177 | 254 | 171 | 11 | 10 | A | A | 178 | 360 | 171 | 138 | 16 | 150 | A | A | A
175 | 180031 | P | 9.61 | A | 10.2 | A | A | A | A | A | A | 101 | 177 | 255 | 171 | 11 | 10 | A | A | 177 | 357 | 171 | 138 | 15 | 150 | A | A | A
CODE：代号 NDT-无损检测 NonDestructive Testing RF-磨台肩 Refacing SD-台肩损坏 Shoulder damage A-合格Accept M -挤扁Mash C-裂纹 Crack VTI-螺纹外观检验 Visual Thread Inspection HB-焊耐磨带HARDBANDING TD-螺纹损坏Thread damage B-弯曲Bent P-腐蚀坑Pitting W-刺穿Washout S-报废 Scrap TE-丝扣拉长Thread elongation N/A-不适用Not applicable BB-母扣涨大Box Belled 检验员INSPECTOR ：陈志超
钻井事业部综合管理体系
[5 empty] | 记录编号: | [15 empty] | 版本号:
[5 empty] | L3.3-SZSYGJ-OPR-W/001-R001 | [15 empty] | 2.0
[5 empty] | 记录名称： | [15 empty] | 日期：
[5 empty] | 钻杆检验报告 | [15 empty] | 2015-04-01
钻杆检验报告
客户CUSTOMER：HZ25-3 |  |  |  |  | 管体外径 O D：5-1/2" | [6 empty] | 报告编号(Report NO)： | [10 empty] | DS-2018-190(SZ)
|  |  |  | 管体 Body | [7 empty] | 公接头 Pin | [7 empty] | 母接头 Box | [8 empty] | 备注 Notes
序号 NO | 钢印号 Stamp | 级别 Class | 长度 Length (M) | 管体检查 Visual Body | 壁厚 WALL HICKNESS | 弯曲 Bent | 内涂层 COATED | 通径检查 Drif Test | 电磁探伤 EMI | 卡瓦/加厚区 Upset/Slip Area |  | 内径 ID (mm) | 外径 OD (mm) | 大钳工作区长度 Tong Space (mm) | 倒角直径 Bevel Diameter (mm) | 密封面宽度 Seal Width (mm) | 公扣颈部长度 Pin Neck Length (mm) | 螺纹 Thread |  | 外径 OD (mm) | 大钳工作区长度 Tong Space (mm) | 倒角直径 Bevel Diameter (mm) | 母扣长度 Box Length (mm) | 镗孔 Counterbore |  | 螺纹 Thread |  | 耐磨带状况 Hardfacing ond
[10 empty] | MT | UT | [6 empty] | VTI | MT |  |  |  |  | 深度 Wall (mm) | 直径 Diameter (mm) | VTI | MT
176 | 180123 | P | 9.60 | A | 9.6 | A | A | A | A | A | A | 101 | 177 | 252 | 171 | 11 | 10 | A | A | 178 | 358 | 171 | 138 | 16 | 150 | A | A | A
177 | 180720 | P | 9.65 | A | 9.8 | A | A | A | A | A | A | 101 | 177 | 254 | 171 | 11 | 10 | A | A | 177 | 358 | 171 | 138 | 16 | 150 | A | A | A
178 | 180675 | P | 9.62 | A | 9.8 | A | A | A | A | A | A | 101 | 177 | 255 | 171 | 11 | 10 | A | A | 178 | 358 | 171 | 138 | 16 | 150 | A | A | A
179 | 180324 | P | 9.59 | A | 9.9 | A | A | A | A | A | A | 101 | 177 | 254 | 171 | 11 | 10 | A | A | 178 | 357 | 171 | 138 | 16 | 150 | A | A | A
180 | 180250 | P | 9.60 | A | 9.8 | A | A | A | A | A | A | 101 | 177 | 254 | 171 | 11 | 10 | A | A | 178 | 361 | 171 | 138 | 16 | 150 | A | A | A
181 | 180322 | P | 9.59 | A | 9.7 | A | A | A | A | A | A | 101 | 177 | 255 | 171 | 11 | 10 | A | A | 178 | 354 | 171 | 138 | 16 | 150 | A | A | A
182 | 180535 | P | 9.60 | A | 9.2 | A | A | A | A | A | A | 101 | 177 | 252 | 171 | 11 | 10 | A | A | 178 | 357 | 171 | 138 | 15 | 150 | A | A | A
183 | 180578 | P | 9.60 | A | 9.8 | A | A | A | A | A | A | 101 | 177 | 254 | 171 | 11 | 10 | A | A | 178 | 357 | 171 | 138 | 16 | 150 | A | A | A
184 | 180499 | P | 9.60 | A | 9.8 | A | A | A | A | A | A | 101 | 177 | 252 | 171 | 11 | 10 | A | A | 178 | 357 | 171 | 138 | 16 | 150 | A | A | A
185 | 180515 | P | 9.62 | A | 10.3 | A | A | A | A | A | A | 101 | 177 | 252 | 171 | 11 | 10 | A | A | 178 | 358 | 171 | 138 | 16 | 150 | A | A | A
186 | 180295 | P | 9.61 | A | 9.4 | A | A | A | A | A | A | 101 | 177 | 253 | 171 | 11 | 10 | A | A | 177 | 354 | 171 | 138 | 16 | 150 | A | A | A
187 | 180540 | P | 9.58 | A | 9.1 | A | A | A | A | A | A | 101 | 177 | 255 | 171 | 11 | 10 | A | A | 177 | 357 | 171 | 138 | 16 | 150 | A | A | A
188 | 180573 | P | 9.60 | A | 10.2 | A | A | A | A | A | A | 101 | 177 | 252 | 171 | 11 | 10 | A | A | 178 | 362 | 171 | 138 | 16 | 150 | A | A | A
189 | 180638 | P | 9.63 | A | 9.9 | A | A | A | A | A | A | 101 | 177 | 255 | 171 | 11 | 10 | A | A | 178 | 355 | 171 | 138 | 16 | 150 | A | A | A
190 | 180663 | P | 9.61 | A | 9.8 | A | A | A | A | A | A | 101 | 176 | 254 | 171 | 11 | 10 | A | A | 178 | 355 | 171 | 138 | 16 | 150 | A | A | A
191 | 180428 | P | 9.63 | A | 9.9 | A | A | A | A | A | A | 101 | 177 | 253 | 171 | 11 | 10 | A | A | 177 | 354 | 171 | 138 | 16 | 150 | A | A | A
192 | 180234 | P | 9.61 | A | 10.4 | A | A | A | A | A | A | 101 | 177 | 255 | 171 | 11 | 10 | A | A | 178 | 337 | 171 | 138 | 16 | 150 | A | A | A
193 | 180570 | P | 9.65 | A | 9.6 | A | A | A | A | A | A | 101 | 177 | 255 | 171 | 11 | 10 | A | A | 178 | 358 | 171 | 138 | 16 | 150 | A | A | A
194 | 180060 | P | 9.59 | A | 9.7 | A | A | A | A | A | A | 101 | 177 | 255 | 171 | 11 | 10 | A | A | 177 | 325 | 171 | 138 | 16 | 150 | A | A | A
195 | 180007 | P | 9.64 | A | 10.0 | A | A | A | A | A | A | 101 | 177 | 253 | 171 | 11 | 10 | A | A | 177 | 359 | 171 | 138 | 16 | 150 | A | A | A
196 | 180178 | P | 9.61 | A | 10.4 | A | A | A | A | A | A | 101 | 177 | 254 | 171 | 11 | 10 | A | A | 178 | 357 | 171 | 138 | 16 | 150 | A | A | A
197 | 180598 | P | 9.61 | A | 10.1 | A | A | A | A | A | A | 101 | 178 | 256 | 171 | 11 | 10 | A | A | 178 | 358 | 171 | 138 | 16 | 150 | A | A | A
198 | 180394 | P | 9.65 | A | 10.2 | A | A | A | A | A | A | 101 | 176 | 255 | 171 | 11 | 10 | A | A | 177 | 357 | 171 | 138 | 16 | 150 | A | A | A
199 | 180039 | P | 9.59 | A | 10.4 | A | A | A | A | A | A | 101 | 177 | 254 | 171 | 11 | 10 | A | A | 178 | 357 | 171 | 138 | 16 | 150 | A | A | A
200 | 180601 | P | 9.60 | A | 9.5 | A | A | A | A | A | A | 101 | 177 | 254 | 171 | 11 | 10 | A | A | 178 | 360 | 171 | 138 | 15 | 150 | A | A | A
CODE：代号 NDT-无损检测 NonDestructive Testing RF-磨台肩 Refacing SD-台肩损坏 Shoulder damage A-合格Accept M -挤扁Mash C-裂纹 Crack VTI-螺纹外观检验 Visual Thread Inspection HB-焊耐磨带HARDBANDING TD-螺纹损坏Thread damage B-弯曲Bent P-腐蚀坑Pitting W-刺穿Washout S-报废 Scrap TE-丝扣拉长Thread elongation N/A-不适用Not applicable BB-母扣涨大Box Belled 检验员INSPECTOR ：陈志超
钻井事业部综合管理体系
[5 empty] | 记录编号: | [15 empty] | 版本号:
[5 empty] | L3.3-SZSYGJ-OPR-W/001-R001 | [15 empty] | 2.0
[5 empty] | 记录名称： | [15 empty] | 日期：
[5 empty] | 钻杆检验报告 | [15 empty] | 2015-04-01
钻杆检验报告
客户CUSTOMER：HZ25-3 |  |  |  |  | 管体外径 O D：5-1/2" | [6 empty] | 报告编号(Report NO)： | [10 empty] | DS-2018-190(SZ)
|  |  |  | 管体 Body | [7 empty] | 公接头 Pin | [7 empty] | 母接头 Box | [8 empty] | 备注 Notes
序号 NO | 钢印号 Stamp | 级别 Class | 长度 Length (M) | 管体检查 Visual Body | 壁厚 WALL HICKNESS | 弯曲 Bent | 内涂层 COATED | 通径检查 Drif Test | 电磁探伤 EMI | 卡瓦/加厚区 Upset/Slip Area |  | 内径 ID (mm) | 外径 OD (mm) | 大钳工作区长度 Tong Space (mm) | 倒角直径 Bevel Diameter (mm) | 密封面宽度 Seal Width (mm) | 公扣颈部长度 Pin Neck Length (mm) | 螺纹 Thread |  | 外径 OD (mm) | 大钳工作区长度 Tong Space (mm) | 倒角直径 Bevel Diameter (mm) | 母扣长度 Box Length (mm) | 镗孔 Counterbore |  | 螺纹 Thread |  | 耐磨带状况 Hardfacing ond
[10 empty] | MT | UT | [6 empty] | VTI | MT |  |  |  |  | 深度 Wall (mm) | 直径 Diameter (mm) | VTI | MT
201 | 180453 | P | 9.60 | A | 9.8 | A | A | A | A | A | A | 101 | 177 | 254 | 171 | 11 | 10 | A | A | 178 | 357 | 171 | 138 | 16 | 150 | A | A | A
202 | 180575 | P | 9.60 | A | 10.1 | A | A | A | A | A | A | 101 | 177 | 256 | 171 | 11 | 10 | A | A | 178 | 358 | 171 | 138 | 16 | 150 | A | A | A
203 | 180716 | P | 9.66 | A | 9.9 | A | A | A | A | A | A | 101 | 177 | 255 | 171 | 11 | 10 | A | A | 177 | 351 | 171 | 138 | 16 | 150 | A | A | A
204 | 180395 | P | 9.60 | A | 9.8 | A | A | A | A | A | A | 101 | 177 | 255 | 171 | 11 | 10 | A | A | 178 | 358 | 171 | 138 | 16 | 150 | A | A | A
205 | 180622 | P | 9.58 | A | 9.6 | A | A | A | A | A | A | 101 | 177 | 255 | 171 | 11 | 10 | A | A | 178 | 356 | 171 | 138 | 16 | 150 | A | A | A
206 | 180032 | P | 9.60 | A | 9.7 | A | A | A | A | A | A | 101 | 177 | 254 | 171 | 11 | 10 | A | A | 178 | 355 | 171 | 138 | 16 | 150 | A | A | A
207 | 180390 | P | 9.60 | A | 9.9 | A | A | A | A | A | A | 101 | 177 | 254 | 171 | 11 | 10 | A | A | 178 | 358 | 171 | 138 | 15 | 150 | A | A | A
208 | 180019 | P | 9.58 | A | 9.9 | A | A | A | A | A | A | 101 | 177 | 253 | 171 | 11 | 10 | A | A | 178 | 355 | 171 | 138 | 16 | 150 | A | A | A
209 | 180206 | P | 9.65 | A | 9.9 | A | A | A | A | A | A | 101 | 177 | 254 | 171 | 11 | 10 | A | A | 178 | 359 | 171 | 138 | 16 | 150 | A | A | A
210 | 180514 | P | 9.60 | A | 10.1 | A | A | A | A | A | A | 101 | 177 | 253 | 171 | 11 | 10 | A | A | 178 | 359 | 171 | 138 | 16 | 150 | A | A | A
211 | 180130 | P | 9.60 | A | 10.0 | A | A | A | A | A | A | 101 | 177 | 255 | 171 | 11 | 10 | A | A | 178 | 334 | 171 | 138 | 16 | 150 | A | A | A
212 | 0709 | P | 9.61 | A | 9.8 | A | A | A | A | A | A | 101 | 177 | 255 | 171 | 11 | 10 | A | A | 178 | 354 | 171 | 138 | 16 | 150 | A | A | A
213 | 0713 | P | 9.62 | A | 10.1 | A | A | A | A | A | A | 101 | 178 | 254 | 171 | 11 | 10 | A | A | 177 | 357 | 171 | 138 | 16 | 150 | A | A | A
214 | 180483 | P | 9.60 | A | 10.4 | A | A | A | A | A | A | 101 | 177 | 256 | 171 | 11 | 10 | A | A | 177 | 352 | 171 | 138 | 16 | 150 | A | A | A
215 | 180527 | P | 9.57 | A | 9.5 | A | A | A | A | A | A | 101 | 177 | 254 | 171 | 11 | 10 | A | A | 177 | 356 | 171 | 138 | 16 | 150 | A | A | A
216 | 180049 | P | 9.60 | A | 9.8 | A | A | A | A | A | A | 101 | 177 | 255 | 171 | 11 | 10 | A | A | 177 | 357 | 171 | 138 | 16 | 150 | A | A | A
217 | 180132 | P | 9.61 | A | 9.4 | A | A | A | A | A | A | 101 | 177 | 254 | 171 | 11 | 10 | A | A | 177 | 355 | 171 | 138 | 16 | 150 | A | A | A
218 | 180016 | P | 9.59 | A | 10.2 | A | A | A | A | A | A | 101 | 178 | 255 | 171 | 11 | 10 | A | A | 177 | 357 | 171 | 138 | 16 | 150 | A | A | A
219 | 180122 | P | 9.61 | A | 10.3 | A | A | A | A | A | A | 101 | 177 | 254 | 171 | 11 | 10 | A | A | 177 | 354 | 171 | 138 | 16 | 150 | A | A | A
220 | 180109 | P | 9.57 | A | 9.7 | A | A | A | A | A | A | 101 | 177 | 254 | 171 | 11 | 10 | A | A | 177 | 355 | 171 | 138 | 16 | 150 | A | A | A
CODE：代号 NDT-无损检测 NonDestructive Testing RF-磨台肩 Refacing SD-台肩损坏 Shoulder damage A-合格Accept M -挤扁Mash C-裂纹 Crack VTI-螺纹外观检验 Visual Thread Inspection HB-焊耐磨带HARDBANDING TD-螺纹损坏Thread damage B-弯曲Bent P-腐蚀坑Pitting W-刺穿Washout S-报废 Scrap TE-丝扣拉长Thread elongation N/A-不适用Not applicable BB-母扣涨大Box Belled 检验员INSPECTOR ：陈志超