## 检验报告封面
钻井事业部综合管理体系
|  | 记录编号 | [7 empty] | 版本号
|  | L3.3-SZSYGJ-OPR-W/012-R001 | [7 empty] | 2.0
|  | 记录名称 | [7 empty] | 日期
|  | 铠装焊加工检验报告 | [7 empty] | 2015-04-01
铠装焊加工检验报告
客 户 Customer: |  | NH5 |  |  |  | 报告编号 Report No.: |  |  |  | HB-2018-074
委托单号（Order NO）： |  | NH5-18-002 |  |  |  | 铠装焊加工日期（开始-结束） Date: |  |  |  | 2018.5.11～2018.5.14
加工标准Specification: |  | 《铠装焊作业指导书》Q/HS YF 047–2013 |  |  |  | 铠装焊加工地点 Location: |  |  |  | 深圳石油工具基地W40库
名称 |  | 焊接加工数量（根） | 焊接位置（B/P/C）
|  |  | 母头B/1(√) |  | 中间C/2(√) |  | 中间C/3(√) |  | 公头P/4(√) |  | 备注
5寸钻杆 |  | 76 | 76 |  | 0 |  | 0 |  | 0
总计 |  | 76 | 76 |  | 0 |  | 0 |  | 0
作业设备及参数标准：
焊接设备型号： | FYH-IV | 敷焊材料： |  | 鸣锐 150GH | 焊接电流(A): | 280～400 | 焊接电压 (V): | 27～36 | 预热温度℃： | 260～350 | 保护气体及流量L/min： | 氩气，14～16
枪头与工件之间的距离mm： | 19.0～25.4 | 焊丝与钻具接头表面的距离mm： |  | 1.6 | 药芯焊丝的标准焊接角度： | 20°～25° | 药芯焊丝的标准焊接角度： | 20°～25° | 耐磨带高度mm： | 2.5～5.0 | 两焊缝间搭接宽度mm: | 6.3
备注：不同敷焊材料，对应的焊接电流、电压和预热温度都不同，操作时请参考对应标准。
INSPECTOR 检 测 ： | [9 empty] | 检验单位（盖章）

## 钻杆检验报告
钻井事业部综合管理体系
|  | 记录编号: | [6 empty] | 版本号:
|  | L3.3-SZSYGJ-OPR-W/012-R001 | [6 empty] | 2.0
|  | 记录名称: | [6 empty] | 日期:
|  | 铠装焊接记录表 | [6 empty] | 2017-11-30
铠装焊接记录表
客户 : NH5____ |  | 委托号： NH5-18-002 |  |  | 操作规范：《铠装焊作业指导书》Q/HS YF 047–2013 |  |  |  | 焊接编号:__HB-2018-074 __
工件名称： 钻杆________ |  | 工件规格： 5 "_______ |  |  | 工作时间（开始/结束）：_2018.5.11___ |  |  |  | 工作地点：W40库 _
焊接设备型号： |  | FYH-IV | 敷焊材料： | 鸣锐 150GH | 焊接电流(A): | 280 | 焊接电压 (V): | 28 | 保护气体及流量L/min： | 氩气，14～16
序 号 | 工件编号（钢码） | 焊接位置（B/P/C） | 焊带宽度 (mm) |  | 焊带厚度（mm） |  | 外观检验情况(重合度/剥落/气孔/空隙/咬边) | 操作人员 | 原始检验报告号 | 备注
1 | XD13-1105 | B | 74 |  | 3.1 |  | 合格 | 钟 | DP-2018-11
2 | XD13-789 | B | 74 |  | 3 |  | 合格 | 林 | DP-2018-11
3 | XD13-1414 | B | 75 |  | 3.2 |  | 合格 | 林 | DP-2018-11
4 | XD13-068 | B | 75 |  | 3.2 |  | 合格 | 林 | DP-2018-11
5 | XD13-861 | B | 75 |  | 3.2 |  | 合格 | 林 | DP-2018-11
6 | XD13-442 | B | 75 |  | 3.2 |  | 合格 | 林 | DP-2018-11
7 | XD13-906 | B | 75 |  | 3.2 |  | 合格 | 林 | DP-2018-11
8 | XD13-461 | B | 75 |  | 3.2 |  | 合格 | 林 | DP-2018-11
9 | XD13-377B | B | 75 |  | 3.2 |  | 合格 | 林 | DP-2018-11
10 | XD13-586 | B | 75 |  | 3.2 |  | 合格 | 钟 | DP-2018-11
11 | XD13-260 | B | 75 |  | 3.2 |  | 合格 | 林 | DP-2018-11
12 | XD13-690 | B | 75 |  | 3.2 |  | 合格 | 林 | DP-2018-11
13 | XD13-259 | B | 75 |  | 3.2 |  | 合格 | 林 | DP-2018-11
14 | WM13-069 | B | 75 |  | 3.2 |  | 合格 | 林 | DP-2018-11
15 | XD13-1469 | B | 75 |  | 3.2 |  | 合格 | 林 | DP-2018-11
16 | P08-026 | B | 75 |  | 3.2 |  | 合格 | 林 | DP-2018-11
17 | XD13-1245 | B | 75 |  | 3.2 |  | 合格 | 钟 | DP-2018-11
18 | XD13-245 | B | 75 |  | 3.2 |  | 合格 | 钟 | DP-2018-11
19 | XD13-1159 | B | 75 |  | 3.2 |  | 合格 | 钟 | DP-2018-11
20 | XD13-008 | B | 75 |  | 3.2 |  | 合格 | 钟 | DP-2018-11
21 | XD13-198 | B | 75 |  | 3.2 |  | 合格 | 钟 | DP-2018-11
22 | XD13-1286 | B | 75 |  | 3.2 |  | 合格 | 钟 | DP-2018-11
备注：1、此表主要适用于钻杆铠装焊的表格填写,在焊接位置一栏打“√”表示焊接,打“－”表示不焊接；2、母头BOX简称B，公头PIN简称P，中间加厚CENTER UPSETS，简称C
操作人员：林谦 钟应龙 | [5 empty] | 质检人员：钟应龙
钻井事业部综合管理体系
|  | 记录编号: | [6 empty] | 版本号:
|  | L3.3-SZSYGJ-OPR-W/012-R001 | [6 empty] | 2.0
|  | 记录名称: | [6 empty] | 日期:
|  | 铠装焊接记录表 | [6 empty] | 2017-11-30
铠装焊接记录表
客户 : NH5____ |  | 委托号： NH5-18-002 |  |  | 操作规范：《铠装焊作业指导书》Q/HS YF 047–2013 |  |  |  | 焊接编号:__HB-2018-074 __
工件名称： 钻杆________ |  | 工件规格： 5 "________ |  |  | 工作时间（开始/结束）：_2018.5.12___ |  |  |  | 工作地点：W40库 _
焊接设备型号： |  | FYH-IV | 敷焊材料： | 鸣锐 150GH | 焊接电流(A): | 280 | 焊接电压 (V): | 28 | 保护气体及流量L/min： | 氩气，14～16
序 号 | 工件编号（钢码） | 焊接位置（B/P/C） | 焊带宽度 (mm) |  | 焊带厚度（mm） |  | 外观检验情况(重合度/剥落/气孔/空隙/咬边) | 操作人员 | 原始检验报告号 | 备注
1 | P08-127 | B | 75 |  | 3.2 |  | 合格 | 林 | DP-2018-11
2 | XD13-1279 | B | 75 |  | 3.2 |  | 合格 | 林 | DP-2018-11
3 | XD13-799 | B | 75 |  | 3.2 |  | 合格 | 林 | DP-2018-11
4 | SZ-011 | B | 75 |  | 3.2 |  | 合格 | 林 | DP-2018-11
5 | XD13-531 | B | 75 |  | 3.2 |  | 合格 | 林 | DP-2018-11
6 | XD13-481 | B | 75 |  | 3.1 |  | 合格 | 林 | DP-2018-11
7 | XD13-08B | B | 76 |  | 3.1 |  | 合格 | 林 | DP-2018-11
8 | XD13-31B | B | 76 |  | 3.1 |  | 合格 | 林 | DP-2018-11
9 | XD13-960 | B | 76 |  | 3.1 |  | 合格 | 林 | DP-2018-11
10 | XD13-364 | B | 76 |  | 3.1 |  | 合格 | 林 | DP-2018-11
11 | XD13-806 | B | 76 |  | 3.2 |  | 合格 | 林 | DP-2018-11
12 | WM14-035 | B | 76 |  | 3.2 |  | 合格 | 钟 | DP-2018-11
13 | XD13-249 | B | 76 |  | 3.2 |  | 合格 | 钟 | DP-2018-11
14 | XD13-820 | B | 76 |  | 3.2 |  | 合格 | 钟 | DP-2018-11
15 | XD13-241 | B | 76 |  | 3.2 |  | 合格 | 钟 | DP-2018-11
16 | WM14-033 | B | 76 |  | 3.1 |  | 合格 | 钟 | DP-2018-11
17 | XD13-749 | B | 76 |  | 3.1 |  | 合格 | 钟 | DP-2018-11
18 | WM14-488 | B | 76 |  | 3.1 |  | 合格 | 钟 | DP-2018-11
19 | XD13-687 | B | 76 |  | 3.1 |  | 合格 | 钟 | DP-2018-11
20 | XD13-786 | B | 76 |  | 3.1 |  | 合格 | 钟 | DP-2018-11
21 | XD13-021 | B | 75 |  | 3.2 |  | 合格 | 林 | DP-2018-11
22 | XD13-151 | B | 75 |  | 3.2 |  | 合格 | 林 | DP-2018-11
备注：1、此表主要适用于钻杆铠装焊的表格填写,在焊接位置一栏打“√”表示焊接,打“－”表示不焊接；2、母头BOX简称B，公头PIN简称P，中间加厚CENTER UPSETS，简称C
作业人员：钟应龙 李国伟 林谦 | [5 empty] | 质检人员：钟应龙
钻井事业部综合管理体系
|  | 记录编号: | [6 empty] | 版本号:
|  | L3.3-SZSYGJ-OPR-W/012-R001 | [6 empty] | 2.0
|  | 记录名称: | [6 empty] | 日期:
|  | 铠装焊接记录表 | [6 empty] | 2017-11-30
铠装焊接记录表
客户 : NH5____ |  | 委托号： NH5-18-002 |  |  | 操作规范：《铠装焊作业指导书》Q/HS YF 047–2013 |  |  |  | 焊接编号:__HB-2018-074 __
工件名称： 钻杆________ |  | 工件规格： 5 "________ |  |  | 工作时间（开始/结束）：_2018.5.13___ |  |  |  | 工作地点：W40库 _
焊接设备型号： |  | FYH-IV | 敷焊材料： | 鸣锐 150GH | 焊接电流(A): | 280 | 焊接电压 (V): | 28 | 保护气体及流量L/min： | 氩气，14～16
序 号 | 工件编号（钢码） | 焊接位置（B/P/C） | 焊带宽度 (mm) |  | 焊带厚度（mm） |  | 外观检验情况(重合度/剥落/气孔/空隙/咬边) | 操作人员 | 原始检验报告号 | 备注
1 | XD13-745 | B | 75 |  | 3.2 |  | 合格 | 林 | DP-2018-11
2 | WM14-040 | B | 75 |  | 3.2 |  | 合格 | 林 | DP-2018-11
3 | XD13-243 | B | 75 |  | 3.2 |  | 合格 | 林 | DP-2018-11
4 | XD13-573 | B | 75 |  | 3.2 |  | 合格 | 林 | DP-2018-11
5 | XD13-918 | B | 75 |  | 3.2 |  | 合格 | 林 | DP-2018-11
6 | WM13-022 | B | 75 |  | 3.2 |  | 合格 | 林 | DP-2018-11
7 | WM13-592 | B | 75 |  | 3.2 |  | 合格 | 林 | DP-2018-11
8 | WM14-579 | B | 75 |  | 3.2 |  | 合格 | 林 | DP-2018-11
9 | XD13-674 | B | 75 |  | 3.2 |  | 合格 | 林 | DP-2018-11
10 | XD13-223 | B | 74 |  | 3.2 |  | 合格 | 林 | DP-2018-11
11 | WM13-218 | B | 74 |  | 3.2 |  | 合格 | 林 | DP-2018-11
12 | WM13-988 | B | 74 |  | 3.2 |  | 合格 | 林 | DP-2018-11
13
14
15
16
17
18
19
20
21
22
备注：1、此表主要适用于钻杆铠装焊的表格填写,在焊接位置一栏打“√”表示焊接,打“－”表示不焊接；2、母头BOX简称B，公头PIN简称P，中间加厚CENTER UPSETS，简称C
操作人员：林谦 张华杰 | [5 empty] | 质检人员：钟应龙
钻井事业部综合管理体系
|  | 记录编号: | [6 empty] | 版本号:
|  | L3.3-SZSYGJ-OPR-W/012-R001 | [6 empty] | 2.0
|  | 记录名称: | [6 empty] | 日期:
|  | 铠装焊接记录表 | [6 empty] | 2017-11-30
铠装焊接记录表
客户 : NH5____ |  | 委托号： NH5-18-002 |  |  | 操作规范：《铠装焊作业指导书》Q/HS YF 047–2013 |  |  |  | 焊接编号:__HB-2018-074 __
工件名称： 钻杆________ |  | 工件规格： 5 "________ |  |  | 工作时间（开始/结束）：_2018.5.14___ |  |  |  | 工作地点：W40库 _
焊接设备型号： |  | FYH-IV | 敷焊材料： | 鸣锐 150GH | 焊接电流(A): | 280 | 焊接电压 (V): | 28 | 保护气体及流量L/min： | 氩气，14～16
序 号 | 工件编号（钢码） | 焊接位置（B/P/C） | 焊带宽度 (mm) |  | 焊带厚度（mm） |  | 外观检验情况(重合度/剥落/气孔/空隙/咬边) | 操作人员 | 原始检验报告号 | 备注
1 | WM14-545 | B | 75 |  | 3.2 |  | 合格 | 张 | DP-2018-11
2 | WM14-379 | B | 75 |  | 3.2 |  | 合格 | 张 | DP-2018-11
3 | XD13-1156 | B | 75 |  | 3.2 |  | 合格 | 张 | DP-2018-11
4 | WM14-505 | B | 75 |  | 3.2 |  | 合格 | 张 | DP-2018-11
5 | WM14-252 | B | 75 |  | 3.2 |  | 合格 | 张 | DP-2018-11
6 | WM14-307 | B | 75 |  | 3.2 |  | 合格 | 张 | DP-2018-11
7 | WM14-231 | B | 74 |  | 3.2 |  | 合格 | 张 | DP-2018-11
8 | WM14-168 | B | 74 |  | 3.2 |  | 合格 | 张 | DP-2018-11
9 | WM14-240 | B | 74 |  | 3.2 |  | 合格 | 张 | DP-2018-11
10 | WM14-408 | B | 74 |  | 3.1 |  | 合格 | 张 | DP-2018-11
11 | XD13-1214 | B | 74 |  | 3.1 |  | 合格 | 张 | DP-2018-11
12 | WM14-045 | B | 74 |  | 3.1 |  | 合格 | 张 | DP-2018-11
13 | WM14-084 | B | 74 |  | 3.1 |  | 合格 | 张 | DP-2018-11
14 | WM14-375 | B | 74 |  | 3.1 |  | 合格 | 张 | DP-2018-11
15 | XD13-43B | B | 74 |  | 3.1 |  | 合格 | 张 | DP-2018-11
16 | WM13-85B | B | 74 |  | 3.1 |  | 合格 | 张 | DP-2018-11
17 | XD13-128 | B | 74 |  | 3.1 |  | 合格 | 张 | DP-2018-11
18 | WM13-846 | B | 74 |  | 3.1 |  | 合格 | 张 | DP-2018-11
19 | WM13-533 | B | 74 |  | 3.1 |  | 合格 | 张 | DP-2018-11
20 | WM14-362 | B | 74 |  | 3.1 |  | 合格 | 张 | DP-2018-11
21
22
备注：1、此表主要适用于钻杆铠装焊的表格填写,在焊接位置一栏打“√”表示焊接,打“－”表示不焊接；2、母头BOX简称B，公头PIN简称P，中间加厚CENTER UPSETS，简称C
操作人员：李国伟 张华杰 | [5 empty] | 质检人员：钟应龙